## 中心试验室配合比汇总-北京成城
混凝土配合比选用表
配合比报告编号 | 施工部位 | 强度 等级 | 每立方米混凝土材料用量（kg） | [8 empty] | 其他指标 |  |  | 环境等级 | 混凝土碱含量、氯离子含量、三氧化硫含量报告编号 | 碱含量 (kg/m3)
|  |  | 材料名称 | 水 泥 | 粉煤灰 | 细骨料 | 粗骨料 |  | 水 | 外加剂 |  | 砂率 (%) | 水胶比 | 坍落度
[10 empty] | 外加剂1 | 外加剂2
|  |  | 产 地 | 日照中联 港中水泥 | 日照华能电力有限公司 | 沂南郑家营砂场 | 莒县怀河建材 |  | 第二拌合站 地下水 | 北京市成城交大建材有限公司 | 北京市成城交大建材有限公司
|  |  | 规 格 | P·O42.5 | Ⅱ级 | 中砂 | 5-20mm | 16-31.5mm | / | 聚羧酸高性能 减水剂(缓凝型) | 引气剂
ZQⅢ-0-2015-HPB-001 | 桥梁、涵洞、框架涵 | C30 | 质量(kg/m3) | 242 | 130 | 743 | 781 | 335 | 150 | 3.72 | / | 40% | 0.4 | 160～200 | T1 | ZQⅢ-0-2015-HPB-001-1 | 1.586
|  |  | 理论配合比 | 1 | 0.54 | 3.07 | 3.23 | 1.38 | 0.62 | 0.015 | /
ZQⅢ-0-2015-HPB-002 | 桥梁、桩基 | C30水下 | 质量(kg/m3) | 254 | 136 | 754 | 760 | 326 | 150 | 3.9 | / | 41% | 0.38 | 180～220 | T1、H1、L1 | ZQⅢ-0-2015-HPB-002-1 | 1.662
|  |  | 理论配合比 | 1 | 0.54 | 2.97 | 2.99 | 1.28 | 0.59 | 0.015 | /
ZQⅢ-0-2015-HPB-003 | 桥梁、涵洞、框架涵 | C35 | 质量(kg/m3) | 260 | 140 | 750 | 756 | 324 | 150 | 4 | 4 | 41% | 0.38 | 160～200 | H1、T2、L1、Y1 | ZQⅢ-0-2015-HPB-003-1 | 1.907
|  |  | 理论配合比 | 1 | 0.54 | 2.88 | 2.91 | 1.25 | 0.58 | 0.015 | 0.015
ZQⅢ-0-2015-HPB-004 | 桥梁、桩基 | C35水下 | 质量(kg/m3) | 270 | 145 | 769 | 743 | 319 | 150 | 4.15 | 4.15 | 42% | 0.36 | 180～220 | H1、T2、L1、Y1 | ZQⅢ-0-2015-HPB-004-1 | 1.978
|  |  | 理论配合比 | 1 | 0.54 | 2.85 | 2.75 | 1.18 | 0.56 | 0.015 | 0.015
ZQⅢ-0-2015-HPB-005 | 桥梁、涵洞、框架涵 | C40 | 质量(kg/m3) | 294 | 126 | 750 | 756 | 324 | 150 | 4.2 | 4.2 | 41% | 0.36 | 160～200 | H1、T3、L1、Y1、D2 | ZQⅢ-0-2015-HPB-005-1 | 2.525
|  |  | 理论配合比 | 1 | 0.43 | 2.55 | 2.57 | 1.1 | 0.51 | 0.014 | 0.014
ZQⅢ-0-2015-HPB-006 | 桥梁、桩基 | C40水下 | 质量(kg/m3) | 311 | 134 | 758 | 733 | 314 | 150 | 4.45 | 4.45 | 42% | 0.34 | 180～220 | H1、T3、L1、Y1、D2 | ZQⅢ-0-2015-HPB-006-1 | 2.627
|  |  | 理论配合比 | 1 | 0.43 | 2.44 | 2.36 | 1.01 | 0.48 | 0.014 | 0.014
ZQⅢ-0-2015-HPB-007 | 桥梁、涵洞、框架涵 | C45 | 质量(kg/m3) | 315 | 135 | 729 | 734 | 314 | 153 | 4.5 | 4.5 | 41% | 0.34 | 160～200 | H3、L2、Y3 | ZQⅢ-0-2015-HPB-007-1 | 2.68
|  |  | 理论配合比 | 1 | 0.43 | 2.31 | 2.33 | 1 | 0.49 | 0.014 | 0.014
ZQⅢ-0-2015-HPB-008 | 桥梁、桩基 | C45水下 | 质量(kg/m3) | 333 | 157 | 734 | 710 | 304 | 162 | 4.9 | 4.9 | 42% | 0.33 | 180～220 | H3、L2、Y3 | ZQⅢ-0-2015-HPB-008-1 | 2.863
|  |  | 理论配合比 | 1 | 0.47 | 2.2 | 2.13 | 0.91 | 0.49 | 0.015 | 0.015
ZQⅢ-0-2015-HPB-009 | 桥梁、涵洞、框架涵 | C20 | 质量(kg/m3) | 208 | 112 | 752 | 790 | 338 | 150 | 3.2 | / | 40% | 0.47 | 160～200 | T1 | ZQⅢ-0-2015-HPB-009-1 | 1.359
|  |  | 理论配合比 | 1 | 0.54 | 3.62 | 3.8 | 1.63 | 0.72 | 0.015 | /
ZQⅢ-0-2015-HPB-010 | 桥梁、涵洞、框架涵 | C25 | 质量(kg/m3) | 227 | 123 | 771 | 776 | 333 | 150 | 3.5 | / | 41% | 0.43 | 160～200 | T1 | ZQⅢ-0-2015-HPB-010-1 | 1.78
|  |  | 理论配合比 | 1 | 0.54 | 3.4 | 3.42 | 1.47 | 0.66 | 0.015 | /
ZQⅢ-0-2015-HPB-011 | 桥梁、涵洞、框架涵 | C15 | 质量(kg/m3) | 195 | 105 | 798 | 771 | 331 | 150 | 3 | / | 42% | 0.5 | 160～200 | T1 | ZQⅢ-0-2015-HPB-011-1 | 1.288
|  |  | 理论配合比 | 1 | 0.54 | 4.09 | 3.95 | 1.7 | 0.77 | 0.015 | /
ZQⅢ-0-2015-HPB-012 | 桥梁、涵洞、框架涵 | C35 |  | 260 | 140 | 753 | 758 | 325 | 144 | 4.4 | / | 41% | 0.36 | 160～200 | H1、T2、L1 | ZQⅢ-0-2015-HPB-012-1 | 1.686
|  |  | 理论配合比 | 1 | 0.54 | 2.9 | 2.92 | 1.25 | 0.55 | 0.017 | /
ZQⅢ-0-2015-HPB-013 | 桥梁、涵洞、框架涵 | C40 | 质量(kg/m3) | 273 | 147 | 742 | 747 | 320 | 151 | 4.62 | / | 41% | 0.36 | 160～200 | H1、T3、L1 | ZQⅢ-0-2015-HPB-013-1 | 2.45
|  |  | 理论配合比 | 1 | 0.54 | 2.72 | 2.74 | 1.17 | 0.55 | 0.017 | /
ZQⅢ-0-2015-HPB-014 | 桥梁、涵洞、框架涵 | C45 | 质量(kg/m3) | 306 | 144 | 737 | 742 | 318 | 153 | 4.95 | / | 41% | 0.34 | 160～200 | H3、L2 | ZQⅢ-0-2015-HPB-014-1 | 2.628
|  |  | 理论配合比 | 1 | 0.47 | 2.41 | 2.42 | 1.04 | 0.5 | 0.016 | /
ZQⅢ-0-2015-HPB-015 | 桥梁、涵洞、框架涵 | C20 | 质量(kg/m3) | 208 | 112 | 770 | 550 (5-10mm) | 550 (10-20mm) | 150 | 3.2 | / | 41% | 0.47 | 160～200 | T1 | ZQⅢ-0-2015-HPB-015-1 | 1.371
|  |  | 理论配合比 | 1 | 0.54 | 3.7 | 2.64 | 2.64 | 0.72 | 0.015 | /
ZQⅢ-0-2015-HPB-016 | 桥梁、涵洞、框架涵 | C25 | 质量(kg/m3) | 227 | 123 | 771 | 555 (5-10mm) | 554 (10-20mm) | 150 | 3.5 | / | 41% | 0.43 | 160～200 | T1 | ZQⅢ-0-2015-HPB-016-1 | 1.78
|  |  | 理论配合比 | 1 | 0.54 | 3.4 | 2.44 | 2.44 | 0.66 | 0.015 | /
ZQⅢ-0-2015-HPB-017 | 桥梁、涵洞、框架涵 | C30 | 质量(kg/m3) | 242 | 130 | 762 | 548 (5-10mm) | 548 (10-20mm) | 150 | 3.72 | / | 41% | 0.4 | 160～200 | T1 | ZQⅢ-0-2015-HPB-017-1 | 1.586
|  |  | 理论配合比 | 1 | 0.54 | 3.15 | 2.26 | 2.26 | 0.62 | 0.015 | /
ZQⅢ-0-2015-HPB-018 | 桥梁、涵洞、框架涵 | C40纤维 | 质量(kg/m3) | 315 | 135 | 690 | 1078 (5-10mm) |  | 162 | 4.5 | 1 （纤维） | 39% | 0.36 | 160～200 | / | ZQⅢ-0-2015-HPB-018-1 | 1.879
|  |  | 理论配合比 | 1 | 0.43 | 2.19 | 3.42 |  | 0.51 | 0.014 | 0.003
ZQⅢ-0-2015-HPB-019 | 桥梁、涵洞、框架涵 | C35 | 质量(kg/m3) | 280 | 120 | 769 | 743 | 318 | 150 | 4 | 4 | 42% | 0.38 | 160～200 | T2、L1、Y1 | ZQⅢ-0-2015-HPB-019-1 | 1.988
|  |  | 理论配合比 | 1 | 0.46 | 2.96 | 2.86 | 1.22 | 0.58 | 0.015 | 0.015
ZQⅢ-0-2015-HPB-020 | 桥梁、涵洞、框架涵 | C35 | 质量(kg/m3) | 280 | 120 | 771 | 746 | 320 | 150 | 4 | / | 42% | 0.38 | 160～200 | T1 | ZQⅢ-0-2015-HPB-020-1 | 1.825
|  |  | 理论配合比 | 1 | 0.46 | 2.97 | 2.87 | 1.23 | 0.58 | 0.015 | /