## 封面
检 验 报 告
| 产品名称: |  |  | M7.5砂浆配合比 |  |  |  |  | M7.5砂浆配合比
| 委托单位: |  |  | XX
| 检测类别: |  |  | 委 托 检 验
注 意 事 项
1、 | 无“检测报告专用章”无效。
2、 | 复制报告未重新加盖上述印报告章无效。
3、 | 报告无主检、审核、批准人签名无效。
4、 | 报告涂改无效。
5、 | 对检测报告若有异议，应于收到报告之日起十五日内向检测
单位提出，逾期不予受理。
6、 | 送样和委托检测仅对来样试样负责。
7、 | 本报告不得用作广告宣传。
8、 | 送检试样须在委托书约定保留期内领取，逾期我单位将自行
处理。
检 测 报 告 首 页
检测项目 |  | M7.5砂浆配合比 |  |  |  | 送样日期 |  | -2
[6 empty] | 报告编号 |  | 0
委托单位 |  | XX
检测单位 |  | 0 |  |  |  | 检测类别 |  | 委 托 检 验
委托单位联系方式 |  | XX |  |  |  | 委托书编号
生产单位 |  | XX |  |  |  | 水 泥 |  | 广西华润
P·C32.5
试样数量 |  | 1 |  |  |  | 取样地点 |  | XX | JGJ/T 98-2010、JGJ/T 70-2009、JTG E30-2005 | 、
样品处置 |  | 检测单位处置 |  |  |  | 抽（送）样者 |  | XX | GB50203-20l1
检测依据 |  | JGJ/T 98-2010、JGJ/T 70-2009、JTG E30-2005、GB50203-20l1 | [6 empty] | 经检验采用三个不同水灰比试验，确定实验室配合比：配制M7.5砂浆配合比，每立方米材料用量（kg/m3）=水泥:砂:水=1:6.91:1.10，7天抗压强度6.8MPa，28天抗压强度11.2MPa， 满足规范要求。
|  | 经检验采用三个不同水灰比试验，确定试验室配合比：配制M7.5砂浆配合比，每立方米材料用量（kg/m3）=245：1680：223：=1：6.86：0.91。7天抗压强度8.8MPa，28天抗压强度13.6Mpa。满足规范试配强度：9.0Mpa，详见水泥砂浆配合比设计试验检测报告。 | [6 empty] | 经检验采用三个不同水灰比试验，确定试验室配合比：配制
M7.5
检 | [8 empty] | 砂浆配合比，每立方米材料用量（kg/m3）=
245：1680：223：
=
测 | [8 empty] | 1：6.86：0.91
。
[9 empty] | 7天抗压强度 | 0.005.35:5.23:5.1
结 | [8 empty] | 8.8
MPa，
[6 empty] | （检测报告专用章） |  |  | 28天抗压强度
论 | [8 empty] | 13.6
[5 empty] | 签发日期： |  | 1900-01-28 |  | Mpa。
[9 empty] | 满足规范试配强度： | 两个快速合并电子表格多个单元格内容的技巧
备 注 |  | 本试验数据根据委托单位来样提供，试验数据只对来样负责。 | [6 empty] | 9.0 | 5.35 | : | 5.23 | : | 5.1
批准： 审核： 主检： | [8 empty] | Mpa， | 5.35:5.23:5.1
[9 empty] | 详见水泥砂浆配合比设计试验检测报告。 | 5.35:5.23:5.1
JGJ/T 98-2010《砌筑砂浆配合比设计规程》
|  |  | JGJ/T 70-2009《建筑砂浆基本性能试验方法》 | [8 empty] | 0.005.235.1
GB50203-20l1《砌体结构工程施工质量验收规范》
JTG E30-2005《公路工程水泥及水泥混凝土试验规程》
5.35

## 原材料技术指标报告
水泥砂浆配合比设计原材料技术指标报告 | [7 empty] | JB010514
试验室名称:红河路友建筑工程材料检测有限公司 |  |  |  |  | 报告编号: | 0
承包单位 |  | XX |  |  | 委托编号 | 0
工程部位 |  | / |  |  | 设计强度 | 7.5
序号 | 材料各类 | 产地 | 规格 | 主要试验项目及指标
|  |  |  | 试验项目 | 技术要求 | 检测结果 | 结果判定 | 报告编号
1 | 水泥 | 广西华润 | P·C32.5 | 初凝时间（min） | 45 | 198 | 合格 | 0
|  |  |  | 终凝时间（min） | 600 | 274 | 合格
|  |  |  | 安定性（mm） | 合格 | 合格 | 合格
|  |  |  | 28d抗折强度（MPa) | 5.5 | 7.75 | 合格
|  |  |  | 28d抗压强度（MPa) | 32.5 | 38.65 | 合格
2 | 水 | / | / | pH值 | / | / | / | / |  |  | 0～5
|  |  |  | 不溶物(mg/L) | ≤2000 | / | /
|  |  |  | 氯化物（mg/L） | ≤1000 | / | /
|  |  |  | 硫酸盐（mg/L） | ≤2000 | / | /
3 | 砂 | XX | 0～5 | 天然砂含泥量（%) | ≤5.0 | / | / | 0
|  |  |  | 细度模数 | 0.7～3.7 | 2.59 | 中砂 |  |  | 0.15～4.75
|  |  |  | 人工砂石粉含量（%） | ≤10.0 | 6.6 | 合格 |  | / |  |  | 石粉或含泥量（%） | ≤10.0
|  | 机制砂 | mm | 泥块含量（%） | ≤2.0 | / | /
|  |  |  | 压碎指标（%） | ＜30 | / | /
|  |  |  | 砂当量（%） | ≥60 | / | / |  | C30-60 | ＜25
4 | 碎石 | / | / | 针片状（%） | / | / | / | / |  | ＜15
|  |  |  | 压碎值（%） | / | / | / |  |  | ＜20
|  |  |  | 含泥量（%） | / | / | / |  |  | ＜1.0
5 | 外加剂 | / | / | 减水率（%） | / | / | / | /
|  |  |  | 泌水率比（%） | / | / | /
|  |  |  | 初凝时间差（min） | / | / | /
|  |  |  | pH值 | / | / | /
|  |  |  | 密度（g/cm3） | / | / | /
6 | 矿粉 | / | / | 密度（g/cm3) | / | / | / | /
|  |  |  | 比表面积（m2/kg） | / | / | /
|  |  |  | 28d活性指数(%) | / | / | /
|  |  |  | 流动度比（%） | / | / | /
|  |  |  | 氯离子含量（%） | / | / | /
7 | 粉煤灰 | / | / | 细度（%） | / | / | / | /
|  |  |  | 需水量比（%） | / | / | /
|  |  |  | 烧失量（%） | / | / | /
|  |  |  | 三氧化硫（%） | / | / | /
备注 |  | 该原材料所检项目结果符合规范要求，判定合格。
试验: 审核: 签发： 日期： 年 月 日（专用章）
Note on D22: 对应砼等级标号指标

## 水泥砂浆配合比设计报告3
水泥砂浆配合比设计试验检测报告 | [13 empty] | JB010507
试验室名称:红河路友建筑工程材料检测有限公司 | [10 empty] | 报告编号： | 0
送检单位 |  |  | XX |  |  |  | 工程名称 | XX |  |  | 委托编号 | 0 |  |  |  | GB50203-20l1第12页 |  |  | JGJ/T 98-2010《砌筑砂浆配合比设计规程》
工程部位/用途 |  |  | / |  |  |  | 试验依据 | JGJ/T 98-2010、JGJ/T 70-2009、JTG E30-2005 |  |  | 报告日期 | 1900-01-27 | [6 empty] | JGJ/T 70-2009《建筑砂浆基本性能试验方法》
试验条件 |  |  | 室温XX℃ 相对湿度XX% |  |  |  | 判定依据 | GB50203-20l1 |  |  | 设计强度等级 | 7.5 |  |  |  | JGJ/T98-2010 |  |  | GB50203-20l1《砌体结构工程施工质量验收规范》
主要仪器设备 |  |  | 水泥砂浆稠度测定仪GL01050016、秒表、容量筒、振动台GL01050003、BC-300电脑恒应力试验机GL01040012、电子天平GL01070012 | [7 empty] | 施工稠度（mm） | 30～50 | [6 empty] | JTG E30-2005《公路工程水泥及水泥混凝土试验规程》
水泥厂家 |  |  | 广西华润 |  |  |  | 水泥品种、强度等级 |  | P·C32.5 |  | 集料产地种类 | XX/机制砂 |  |  |  | 稠度≥50mm | 稠度＜50mm
试件尺寸及数量 |  |  | 7.07×7.07×7.07cm、18个 |  |  |  | 外加剂厂家 | / |  |  | 外加剂品种、掺量 | /
养护方法及条件 |  |  | 温度XX℃ 相对湿度XX% |  |  |  | 拌和及捣实方法 | 机械拌合及机械拌合 |  |  | 理论配合比 | 1：6.86：0.91 |  |  |  | 人工捣实 | 机械捣实
试件制作及养护特别记事：
试验结果 | 组别 | 每m3砂浆各材料用量(Kg） |  |  |  | 制件日期 | 抗压日期 |  | 抗压强度值(MPa ） |  | 与28d比值 | 砂浆稠度(mm) | 砂浆保水率(%) | 表观密度（Kg/m3）
|  | 水泥 | 砂 | 水 | 外加剂 |  | 7d | 28d | 7d | 28d
| A | 208 | 1680 | 220 | / | 0 | 1900-01-06 | 1900-01-27 | 5.1 | 8.9 | 0.6 | 49 | / | / | 1 | 8.08 | 1.06 | 减少10%
| B | 245 | 1680 | 223 | / | 0 | 1900-01-06 | 1900-01-27 | 8.8 | 13.6 | 0.6 | 39 | / | / | 1 | 6.86 | 0.91 | 基准
| C | 282 | 1680 | 215 | / | 0 | 1900-01-06 | 1900-01-27 | 11.8 | 16.7 | 0.7 | 35 | / | / | 1 | 5.96 | 0.76 | 增加10%
结论 | 通过A、B、C三组不同水泥用量进行配合比试验，B组砂浆稠度、抗压强度同时满足设计及规范要求，故确定选定B组配合比。其理论配合比为（质量比）水泥：细集料：水：=1：6.86：0.91 | [13 empty] | 通过A、B、C三组不同水泥用量进行配合比试验，
B
备注 | [14 empty] | 组砂浆稠度、抗压强度同时满足设计及规范要求，故确定选定
试验: 审核: 签发： 日期： 年 月 日（专用章） | [14 empty] | B
组配合比。其理论配合比为（质量比）水泥：细集料：水：=
1：6.86：0.91
Formulas:
制件日期 = [制件日期, row above]
抗压日期 = [制件日期]+7
抗压日期 = [抗压日期, row above]

## 水泥砂浆稠度、分层度记录A组
水泥砂浆稠度、分层度试验记录表
[6 empty] | 记录编号： |  |  |  | JGJ/T 70-2009《建筑砂浆基本性能试验方法》
工程部位/用途 | / |  | 试验依据 | JGJ/T 70-2009 |  | 委托编号 |  |  |  | GJ 52-2006、JGJ/T98-2010、JGJ/T 70-2009
试验条件 | 室温XX℃ 相对湿度XX% |  | 配合比编号 | A |  | 试验日期 | 0
主要仪器设备 | 水泥砂浆稠度仪GL01050016、秒表、容量筒 |  |  |  |  | 水泥品种等级 | P·C32.5
砂浆稠度测定
试验次数 | 插捣次数(次) | 秒表读数（s） |  |  | 下沉深度（mm） |  | 平均（mm） | 差值 | 误差 | 评定
1 | 25 | 10 |  |  | 48 |  | 49 | 2 | 10 | 合格
2 | 25 | 10 |  |  | 50
/ | / | / |  |  | / |  | /
/ | / | / |  |  | /
砂浆分层度测定
试验次数 | 砂浆稠度值（mm） | 分层后测得的砂浆稠度值（mm） |  |  | 分层度值（cm） |  | 平均（cm）
/ | / | / |  |  | / |  | /
/ | / | / |  |  | /
/ | / | / |  |  | / |  | /
/ | / | / |  |  | /
备注：
试验: 复核:

## 水泥砂浆稠度、分层度记录B组
水泥砂浆稠度、分层度试验记录表
[6 empty] | 记录编号： |  |  |  | JGJ/T 70-2009《建筑砂浆基本性能试验方法》
工程部位/用途 | / |  | 试验依据 | JGJ/T 70-2009 |  | 委托编号 | 0 |  |  | GJ 52-2006、JGJ/T98-2010、JGJ/T 70-2009
试验条件 | 室温XX℃ 相对湿度XX% |  | 配合比编号 | B |  | 试验日期 | 0
主要仪器设备 | 水泥砂浆稠度仪GL01050016、秒表、容量筒 |  |  |  |  | 水泥品种等级 | P·C32.5
砂浆稠度测定
试验次数 | 插捣次数(次) | 秒表读数（s） |  |  | 下沉深度（mm） |  | 平均（mm） | 差值 | 误差 | 评定
1 | 25 | 10 |  |  | 38 |  | 39 | 1 | 10 | 合格
2 | 25 | 10 |  |  | 39
/ | / | / |  |  | / |  | /
/ | / | / |  |  | /
砂浆分层度测定
试验次数 | 砂浆稠度值（mm） | 分层后测得的砂浆稠度值（mm） |  |  | 分层度值（cm） |  | 平均（cm）
/ | / | / |  |  | / |  | /
/ | / | / |  |  | /
/ | / | / |  |  | / |  | /
/ | / | / |  |  | /
备注：
试验: 复核:

## 水泥砂浆稠度、分层度记录 C组
水泥砂浆稠度、分层度试验记录表
[6 empty] | 记录编号： |  |  |  | JGJ/T 70-2009《建筑砂浆基本性能试验方法》
工程部位/用途 | / |  | 试验依据 | JGJ/T 70-2009 |  | 委托编号 | 0 |  |  | GJ 52-2006、JGJ/T98-2010、JGJ/T 70-2009
试验条件 | 室温XX℃ 相对湿度XX% |  | 配合比编号 | C |  | 试验日期 | 0
主要仪器设备 | 水泥砂浆稠度仪GL01050016、秒表、容量筒 |  |  |  |  | 水泥品种等级 | P·C32.5
砂浆稠度测定
试验次数 | 插捣次数(次) | 秒表读数（s） |  |  | 下沉深度（mm） |  | 平均（mm） | 差值 | 误差 | 评定
1 | 25 | 10 |  |  | 33 |  | 35 | 3 | 10 | 合格
2 | 25 | 10 |  |  | 36
/ | / | / |  |  | / |  | /
/ | / | / |  |  | /
砂浆分层度测定
试验次数 | 砂浆稠度值（mm） | 分层后测得的砂浆稠度值（mm） |  |  | 分层度值（cm） |  | 平均（cm）
/ | / | / |  |  | / |  | /
/ | / | / |  |  | /
/ | / | / |  |  | / |  | /
/ | / | / |  |  | /
备注：
试验: 复核:

## 砂浆配合比记录1
水泥砂浆配合比设计试验记录表（1） | [17 empty] | JGJ/T 98-2010《砌筑砂浆配合比设计规程》
[10 empty] | 记录编号： | [7 empty] | JGJ/T 70-2009《建筑砂浆基本性能试验方法》
工程部位/用途 | / |  |  |  | 试验条件 | 室温XX℃ 相对湿度XX% |  |  |  | 委托编号 | 0 | [6 empty] | JTG E30-2005《公路工程水泥及水泥混凝土试验规程》
试验依据 | JGJ/T 98-2010、JGJ/T 70-2009、JTG E30-2005 |  |  |  | 养护方法 | 温度XX℃ 相对湿度XX% |  |  |  | 试验日期 | 0
主要仪器设备 | 水泥砂浆稠度测定仪GL01050016、秒表、容量筒、振动台GL01050003、BC-300电脑恒应力试验机GL01040012、电子天平GL01070012 | [8 empty] | 设计强度 | 7.5 |  |  |  | 试配强度（MPa）
砂浆种类 | 水泥砂浆 |  |  |  | 施工稠度（mm） | 30～50 |  |  |  | 试配强度 （MPa） | 9.0 |  |  |  | 9
材料 | 产地 |  |  |  | 品种等级 |  | 堆积密度 （Kg/m3） | 表观密度 (Kg/m3) | 空隙率 （%） | 最大粒径 (mm) |  | 细度模数
水泥 | 广西华润 |  |  |  | P·C32.5 |  | / | / | / | / |  | / |  |  |  | 稠度≥50mm | 稠度＜50mm
细集料 | XX |  |  |  | 中砂 |  | 1680 | 2680 | 37.3 | 4.75 |  | 2.59
外加剂 | / |  |  |  | / |  | / | / | / | / |  | / |  |  |  | 人工捣实 | 机械捣实
每m3砂浆各材料用量(Kg） |  |  |  |  | 试拌砂浆 0.006 m3，各种材料用量
组别 | 水泥 | 细集料 | 水 | 外加剂 | 组别 |  | 水泥 | 细集料 | 水 | 外加剂 | 砂浆稠度 (mm) | 砂浆保水率 (%) | 拌和及捣实方法 |  | 345
A | 208 | 1680 | 220 | / | A |  | 1.248 | 10.08 | 1.32 | / | 49 | / | 机械拌合及机械拌合 |  | 0.006
B | 245 | 1680 | 223 | / | B |  | 1.47 | 10.08 | 1.338 | / | 39 | / | 机械拌合及机械拌合
C | 282 | 1680 | 215 | / | C |  | 1.692 | 10.08 | 1.29 | / | 35 | / | 机械拌合及机械拌合 | 理论 | 差值 | 设计配合比
材料 | 按强度试验结果确定每m3材料用量 （Kg） |  |  |  | 按实测表观密度值校正（各材料用量×校正系数） |  |  |  |  | 说明：1、 砂浆试配强度fm,0=kf2 2、实测表观密度值与理论表观密度值之差的绝对值不超过理论值的2%时，不需要校正； 3、对选定的配合比进行表观密度值校正。 |  |  |  | 2108 | #VALUE! | 1 |  | ： | 水泥 | ：
[5 empty] | 校正后每m3材料用量（Kg） | [8 empty] | 2148 | #VALUE! | 6.86 |  | ： | 细集料 | ：
水泥 | 245 |  |  |  | 245 | [8 empty] | 2177 | #VALUE! | 0.91 |  |  | 水 | ： | 245
细集料 | 1680 |  |  |  | 1680 | [13 empty] | 外加剂 | ： | 1680
水 | 223 |  |  |  | 223 | [15 empty] | 223
外加剂 | / |  |  |  | /
砂浆设计配合比 |  | 水泥：细集料：水：外加剂= |  |  |  | 1：6.86：0.91
备注： | [15 empty] | 245：1680：223：
试验: 复核:
[7 empty] | 6.86 |  | 5.957447
[7 empty] | 0.91 |  | 0.7624113

## 砂浆配合比记录2
水泥砂浆配合比设计试验记录表（2）
[11 empty] | 记录编号： | 0 |  | 1 | 极限荷载为0.05的倍数 |  |  |  | JGJ/T 98-2010《砌筑砂浆配合比设计规程》
工程部位/用途 |  |  | / |  |  | 试验条件 |  | 室温XX℃ 相对湿度XX% |  |  | 委托编号 | 0 | [6 empty] | JGJ/T 70-2009《建筑砂浆基本性能试验方法》
试验依据 |  |  | JTG E30-2005 |  |  | 养护方法 |  | 温度XX℃ 相对湿度XX% |  |  | 试验日期 | 1900-01-06 | [6 empty] | JTG E30-2005《公路工程水泥及水泥混凝土试验规程》
主要仪器设备 |  |  | BC-300电脑恒应力试验机GL01040012 | [7 empty] | 砂浆设计强度（MPa） |  | 7.5
试验结果 | 组别 | 每m3砂浆水泥用量(Kg） | 试件编号 | 制件日期 | 试压日期 |  | 试件面积（mm2 ) | 极限荷载（KN） |  | 抗压强度(MPa ） |  | 平均值(MPa ） |  | 与28d 比值 (%)
[5 empty] | 7d | 28d |  | 7d | 28d | 7d | 28d | 7d | 28d
| A | 208 | 1 | 0 | 1900-01-06 | 1900-01-27 | 4998 | 26.05 | 44.25 | 5.2 | 8.9 | 5.1 | 8.9 | 0.6 |  |  | 抗压试验
[8 empty] | 25.1 | 40.3 | 5 | 8.1 | [7 empty] | 差值 | 平均值15% | 评定
[8 empty] | 24.75 | 47.8 | 5 | 9.6 | [5 empty] | 最大值 | 9.6 | 0.7 | 1.3 | 合格
[8 empty] | 24.9 | 45.65 | 5 | 9.1
[8 empty] | 26.4 | 43.1 | 5.3 | 8.6 | [5 empty] | 最小值 | 8.1 | -0.8 | 1.3 | 合格
[8 empty] | 24.55 | 45.25 | 4.9 | 9.1
| B | 245 | 2 | 0 | 1900-01-06 | 1900-01-27 | 4998 | 42.5 | 73.85 | 8.5 | 14.8 | 8.8 | 13.6 | 0.6 |  |  | 抗压试验
[8 empty] | 41.95 | 70.75 | 8.4 | 14.2 | [7 empty] | 差值 | 平均值15% | 评定
[8 empty] | 42.5 | 67.95 | 8.5 | 13.6 | [5 empty] | 最大值 | 14.8 | 1.2 | 2 | 合格
[8 empty] | 42.25 | 68.85 | 8.5 | 13.8
[8 empty] | 44.55 | 62.65 | 8.9 | 12.5 | [5 empty] | 最小值 | 12.5 | -1.1 | 2 | 合格
[8 empty] | 50.5 | 63.7 | 10.1 | 12.7
| C | 282 | 3 | 0 | 1900-01-06 | 1900-01-27 | 4998 | 61.75 | 85.45 | 12.4 | 17.1 | 11.8 | 16.7 | 0.7 |  |  | 抗压试验
[8 empty] | 55.4 | 85.2 | 11.1 | 17 | [7 empty] | 差值 | 平均值15% | 评定
[8 empty] | 61.6 | 74.4 | 12.3 | 14.9 | [5 empty] | 最大值 | 18.3 | 1.6 | 2.5 | 合格
[8 empty] | 52 | 82.9 | 10.4 | 16.6
[8 empty] | 64.05 | 91.35 | 12.8 | 18.3 | [5 empty] | 最小值 | 14.9 | -1.8 | 2.5 | 合格
[8 empty] | 57.95 | 80.85 | 11.6 | 16.2
备注
试验: 复核:
JGJ/T 98-2010、JGJ/T 70-2009
Formulas:
试压日期 = [制件日期]+7