## 土类判定 (hidden)
公路工程土类自动判定表 |  |  |  |  | 判断过程 |  |  |  | 土名对照表
请输入土的试验数据 |  |  |  |  | 粗粒土含量 | 砾含量 | 砂含量 | 细粒土含量 | 土样代号 | 土样名称 | 土样代号 | 土样名称
液限 （%） | 塑限 （%） | 2mm筛通过率 （%） | 0.074mm筛通过率 （%） | 是否有机质土？ （输入“是”或“否”） | 73.4906 | 0 | 73.4906 | 26.5094 | GF | 细粒土砾 | SF | 细粒土砂
28.3 | 18.9951 | 100 | 26.5094 | 否 | 液限 | 塑限 | IP | IP_线上 | GW | 级配良好砾 | MHS | 含砂高液限粉土
土的工程分类 |  |  |  |  | 28.3 | 18.9951 | 9.304902 | 6.059 | GP | 级配不良砾 | MLS | 含砂低液限粉土
土样名称 | 粘土质砂 |  | 土样代号 | SC | 粗粒土鉴别 |  | 细粒土鉴别 |  | GM | 粉土质砾 | CH | 高液限粘土
[5 empty] | SC |  | —— |  | GC | 粘土质砾 | CL | 低液限粘土
[5 empty] | 砾类土 | —— | 含粗粒的细粒土 | —— | SW | 级配良好砂 | CHG | 含砾高液限粘土
使用 说明 | 注意：1、只需在蓝色区域输入试验数据即可直接得出土的工程分类！ 2、本表适用于除特殊土和巨粒土以外的土类。 |  |  |  | 砂类土 | SC | 细粒土 | —— | SP | 级配不良砂 | CLG | 含砾低液限粘土
[7 empty] | 有机质土 | —— | SM | 粉土质砂 | CHS | 含砂高液限粘土
| 1、本表由 XXXXXX市公路工程试验检测中心 nolimy 设计 (版本号:TLPD_V2004.02)。 2、如有疑问或错误请致电： E-mail: nolimy@163.com QQ：61788799。 3、感谢“筑路人论坛: http://www.17grow.com/”各位网友提供的宝贵意见！ 4、本表完全免费供大家使用！ |  |  |  | 缓冲公式 | 不能判定！ | 不能判定！ | 不能判定！ | SC | 粘土质砂 | CLS | 含砂低液限粘土
[9 empty] | MH | 高液限粉土 | CHO | 有机质高液限粘土
[9 empty] | ML | 低液限粉土 | CLO | 有机质低液限粘土
[9 empty] | MHG | 含砾高液限粉土 | MHO | 有机质高液限粉土
[9 empty] | MLG | 含砾低液限粉土 | MLO | 有机质低液限粉土
[9 empty] | GW or GP | 级配良好(或不良)砾 | SW or SP | 级配良好(或不良)砂

## 报告
土 壤 试 验 分 析 报 告
|  |  | 编号：C—3—2— | J02- 0039
施工单位 | 中铁六局呼铁局建设有限公司 |  | 合 同 号 | 02 | 01 | 中国第二冶金建设有限公司
监理单位 | 内蒙古广誉建设监理有限责任公司 |  |  |  | 02 | 中铁六局呼铁局建设有限公司
试样名称 | 土 |  | 试验规程 | JTJ 051-93 | 03 | 龙建路桥股份有限公司
试样来源 | K3+600挖方段 |  | 试验日期 | 2007.11.1 | 04 | 核工业华东建设工程集团公司
试 验 人 |  |  | 审 核 人 |  | 05 | 陕西中航南方机械化工程公司
筛 分
筛孔尺寸（mm） |  | 累计筛余（％） | 筛孔尺寸（mm） | 累计筛余（％）
|  |  | 2 | 0
60 |  |  | 1 | 3.909144
40 |  |  | 0.5 | 20.22426
20 |  |  | 0.25 | 39.52732
10 |  |  | 0.074 | 73.4906
5 |  |  | < 0.074 | 100
2
液 限 |  | 28.3 | 塑性指数 | 9.3
最佳含水量(％) |  | 11 | 最大干密度(g/cm3) | 1.89
对应于 ％压实度的ＣＢＲ（l=2.5mm）为 ％ |  |  | 对应于 ％压实度的ＣＢＲ（l=2.5mm）为 ％
土壤定名 | 粘土质砂
负责人： 日期：
结
监理工程师： 日期：
论

## 颗粒分析
颗粒分析试验记录（筛分法）
[6 empty] | 编号：C-3-1- |  | J02- 0039
施工单位 | 中铁六局呼铁局建设有限公司 |  |  |  |  | 合 同 号 |  | 02
监理单位 | 内蒙古广誉建设监理有限责任公司
试样名称 | 土 |  |  |  |  | 试验规程 |  | JTJ 051-93
试样来源 | K3+600挖方段 |  |  |  |  | 试验日期 |  | 2007.11.1
试 验 人 | [5 empty] | 审 核 人
筛前总土质量= |  | 1000 | g |  |  | 小于2mm土取试样质量= |  | 500 | g |  | 筛前总土质量= 500 g 小于2mm取试样质量= 500 g
小于2mm土质量= |  | 1000 | g | 小于2mm土占试样总质量的 |  |  |  | 100 | % |  | 小于2mm土质量= 500 g 小于2mm土占总土质量= 100 %
粗筛分析 |  |  |  |  | 细筛分析
筛孔尺寸（mm） | 累积留筛土质量（g） | 通过该 | 通过该 | 筛孔尺寸（mm） |  | 累积留筛土质量（g） | 通过该孔径的土质量（g） | 通过该 | 占总土质量百分比（%） | 孔径的土累计百分率%
|  | 孔径的 | 孔土质 |  |  |  |  | 孔径土
|  | 土质量 | 量百分 |  |  |  |  | 质量百
|  | （g） | 比（%） |  |  |  |  | 分比（%）
|  |  |  | 2 |  | 0 | 500 | 100 | 100 | 0
60 | 0 | 1000 | 100 | 1 |  | 19.54572 | 480.4543 | 96.09086 | 96.09086 | 3.909144
40 | 149.3 | 850.7 | 85.07 | 0.5 |  | 101.1213 | 398.8787 | 79.77574 | 79.77574 | 20.22426
20 | 283.9 | 716.1 | 71.61 | 0.25 |  | 197.6366 | 302.3634 | 60.47268 | 60.47268 | 39.52732
10 | 375.3 | 624.7 | 62.47 | 0.074 |  | 367.453 | 132.547 | 26.5094 | 26.5094 | 73.4906
5 | 470 | 530 | 53 | <0.074 |  | 500 | 0 | 0 | 0 | 100
2 | 577.5 | 422.5 | 42.25
负责人： 日期：
结
监理工程师： 日期：
论

## 含水量
含 水 量 试 验 | [7 empty] | 盒重控制区（以下位置请勿动）
[5 empty] | 编号：C—1— |  | J02- 0039
施工单位 | 中铁六局呼铁局建设有限公司 |  |  | 合 同 号 |  | 02
监理单位 | 内蒙古广誉建设监理有限责任公司
试样名称 | 土 |  |  | 试验规程 |  | JTJ 051-93
试样来源 | K3+600挖方段 |  |  | 试验日期 |  | 2007.11.1
试 验 人 |  |  |  | 审 核 人
桩号或部位 | K3+600挖方段
盒 号 | 15 | 4
盒+湿土质量（g） | 195.7815 | 178.5709
盒+干土质量（g） | 186.0806 | 168.8625
盒质量（g） | 17 | 16.7
水份质量（g） | 9.700885 | 9.708398
干土质量（g） | 176.3797 | 159.1541
含水量（%） | 5.5 | 6.1 | 0.3
平均含水量（%） | 5.8
结 论 | 负责人： 日期：
监理工程师： 日期：
盒重控制区（以下位置请勿动）
盒号 | 质量 | 选择 | 实际质量
1 | 18.4 | 15 | 17
2 | 18.6 | 4 | 16.7
3 | 16.5 | 26 | 20.5
4 | 16.7 | 18 | 18.2
5 | 16 | 22 | 17.5
6 | 16.2 | 7 | 18.2
7 | 18.2 | 15 | 17
8 | 19.9 | 8 | 19.9
9 | 16.6 | 2 | 18.6
10 | 21.1 | 23 | 16.8
11 | 16.7 | 24 | 20.1
12 | 17.6 | 19 | 23.5
13 | 17 | 24 | 20.1
14 | 17.9 | 25 | 17
15 | 17 | 28 | 24.9
16 | 20.5 | 25 | 17
17 | 21.1 | 21 | 17
18 | 18.2 | 10 | 21.1
19 | 23.5 | 30 | 17.4
20 | 20.5 | 22 | 17.5
21 | 17 | 29 | 17.3
22 | 17.5 | 12 | 17.6
23 | 16.8 | 7 | 18.2
24 | 20.1 | 20 | 20.5
25 | 17 | 22 | 17.5
26 | 20.5 | 19 | 23.5
27 | 16.4 | 5 | 16
28 | 24.9 | 29 | 17.3
29 | 17.3 | 24 | 20.1
30 | 17.4 | 22 | 17.5

## 击实
击 实 试 验 记 录 表
[8 empty] | 编号：C-6- |  | J02- 0039
施工单位 | 中铁六局呼铁局建设有限公司 | [5 empty] | 合同号 |  | 02
监理单位 | 内蒙古广誉建设监理有限责任公司 | [11 empty] | 4155
样品名称 | 土 | [5 empty] | 试验规程 |  | JTJ 051-93 |  |  |  | 7.121473 | 1.78
样品来源 | K3+600挖方段 | [5 empty] | 试验日期 |  | 2007.11.1 |  |  |  | 9.294025 | 1.84
试验人 | [6 empty] | 审核人 | [5 empty] | 11 | 1.89
击 实 方 法 |  | 重型II法 |  |  | 筒容积: |  | 2177 |  | >5mm颗粒含量 |  | 0% |  | 13.06997 | 1.86
预加含水量 (%) |  | 7 |  | 9 |  | 11 |  | 13 |  | 15 |  |  | 15.21227 | 1.82
筒 号 | [11 empty] | 0 | 11 | 11
筒+湿土质量 (g) |  | 8306.021 |  | 8532.969 |  | 8722.1283 |  | 8733.452 |  | 8719.872 |  | 1.89 | 1.89 | 0
筒质量 (g) |  | 4155 |  | 4155 |  | 4155 |  | 4155 |  | 4155
湿土质量 (g) |  | 4151.021 |  | 4377.969 |  | 4567.1283 |  | 4578.452 |  | 4564.872
湿 密 度 (g/cm3) |  | 1.906762 |  | 2.01101 |  | 2.0979 |  | 2.103101 |  | 2.096863
盒 号 |  | 26 | 18 | 22 | 7 | 15 | 8 | 2 | 23 | 24 | 19
盒+湿土质量 (g) |  | 59.65464 | 57.23282 | 52.7878 | 54.5372 | 57.22343 | 61.7847 | 66.19718 | 61.9293 | 62.58794 | 64.96629
盒+干土质量 (g) |  | 57.12 | 54.57 | 49.64 | 51.6 | 53.27 | 57.6 | 60.51 | 56.89 | 57.01 | 59.46
盒 质 量 (g) |  | 20.5 | 18.2 | 17.5 | 18.2 | 17 | 19.9 | 18.6 | 16.8 | 20.1 | 23.5
水 份 质 量 (g) |  | 2.534643 | 2.66282 | 3.1478 | 2.937204 | 3.95343 | 4.1847 | 5.687175 | 5.039302 | 5.57794 | 5.506294
干 土 质 量 (g) |  | 36.62 | 36.37 | 32.14 | 33.4 | 36.27 | 37.7 | 41.91 | 40.09 | 36.91 | 35.96
含 水 量 (%) |  | 6.921473 | 7.321473 | 9.794025 | 8.794025 | 10.9 | 11.1 | 13.56997 | 12.56997 | 15.11227 | 15.31227 | 0.2 | 0.5 | 0.5 | 0.3 | 0.1 | 0.2 | 0.5 | 0.5 | 0.1
平均含水量 （%） |  | 7.121473 |  | 9.294025 |  | 11 |  | 13.06997 |  | 15.21227
干 密 度 (g/cm3) |  | 1.78 |  | 1.84 |  | 1.89 |  | 1.86 |  | 1.82 |  | 0.05 | 0.03
最大干密度(g/cm3) |  | 1.89 |  |  |  | 最佳含水量(%) |  |  | 11
击实曲线图
[15 empty] | 29 | 17.3
[15 empty] | 30 | 17.4
结论 | 负责人： 日期：
监理工程师： 日期：

## 液塑限
土的界限含水量试验 (液塑限联合测定)
[8 empty] | 编号: | C-4- | J02- 0039
施 工 单 位 |  | 中铁六局呼铁局建设有限公司 |  |  |  | 合 同 号 |  |  | 02 |  |  | 15.9 | 27.9 | 18.45087 | 8.56992 | 28.3 | 0 | 18.9951 | 0
监 理 单 位 |  | 内蒙古广誉建设监理有限责任公司 | [9 empty] | 4.8 | 20 | 7.002351 | 1 | 20 | 20 | 7.002351 | 7.002351
样 品 名 称 |  | 土 |  |  |  | 试 验 规 程 |  |  | JTJ 051-93 |  |  | 22.2 | 27.9 | 19.53932 | 10.09328 | 28.3 | 28.3 | 18.9951 | 18.9951
样 品 来 源 |  | K3+600挖方段 |  |  |  | 试 验 日 期 |  |  | 2007.11.1 |  |  | 10.2 | 20 | 7.002351 | 1 | 20 | 0 | 7.002351 | 0
试 验 人 | [5 empty] | 审 核 人
|  | 1 |  | 2 |  | 3
入土深度 (mm) | h1 | 4.6 |  | 10.1 |  | 20.2
| h2 | 5 |  | 10.3 |  | 19.8
| 1/2（h1+h2） | 4.8 |  | 10.2 |  | 20
含 水 量 (%) | 盒 号 | 25 | 11 | 5 | 24 | 20 | 14
| 盒+湿土质量(g) | 32.3732 | 36.29879 | 35.6448 | 46.44862 | 41.07995 | 44.64393
| 盒+干土质量(g) | 30.2832 | 33.57879 | 32.1148 | 41.60862 | 36.52995 | 38.89393
| 盒 质 量(g) | 17 | 16.7 | 16 | 20.1 | 20.5 | 17.9 |  |  |  | 土类 | 沙土
| 水分质量(g) | 2.09 | 2.72 | 3.53 | 4.84 | 4.55 | 5.75 |  |  |  | 系数 | -5.42
| 干土质量(g) | 13.2832 | 16.87879 | 16.1148 | 21.50862 | 16.02995 | 20.99393 | 液限W1= |  | 28.3 | 29.35057
| 含 水 量(%) | 15.7 | 16.1 | 21.9 | 22.5 | 28.4 | 27.4 | 塑限W2= |  | 18.9951 | 18.7
| 平均含水量(%) | 15.9 |  | 22.2 |  | 27.9 |  | 塑性指数IP= |  | 9.3 | 10.7
结 论 |  | 负责人: 日期:
监理工程师: 日期:
|  | 0.2 | 0.1 | 0.3 | 0.2 | 0.5 | 0.5 | [5 empty] | c | b | a
盒号 | 质量(g) | 0.2 |  | 0.1 |  | 0.1 | [5 empty] | 入土深对数 | 1.568616 | 2.322388 | 2.995732
1 | 18.4 | [10 empty] | 含水量对数 | 2.766319 | 3.100092 | 3.328627
2 | 18.6 | [10 empty] | A= | 2.517493 | 填写
3 | 16.5
4 | 16.7 | [10 empty] | B= | -5.42 | 填写
5 | 16 | [10 empty] | Y= | 2.517493 | X | -5.42
6 | 16.2 | [9 empty] | 液限的对数 | 3.342901
7 | 18.2 | [9 empty] | 液限 | 28.30112
8 | 19.9 | [9 empty] | hP | 7.002351
9 | 16.6 | [9 empty] | hP的对数 | 1.946246
10 | 21.1 | [9 empty] | 塑限的对数 | 2.926024
11 | 16.7 | [9 empty] | 塑限 | 18.65332
12 | 17.6
13 | 17
14 | 17.9
15 | 17
16 | 20.5
17 | 21.1
18 | 18.2
19 | 23.5
20 | 20.5
21 | 17
22 | 17.5
23 | 16.8
24 | 20.1
25 | 17
26 | 20.5
27 | 16.4
28 | 24.9
29 | 17.3
30 | 17.4
试验项目
试验次数

## 累计曲线
颗粒分析试验记录（筛分法）
[7 empty] | 编号：C—3—1— | J02- 0039
施工单位 | 中铁六局呼铁局建设有限公司 |  |  |  |  | 合 同 号 |  | 02
监理单位 | 内蒙古广誉建设监理有限责任公司
试样名称 | 土 |  |  |  |  | 试验规程 |  | JTJ 051-93
试样来源 | K3+600挖方段 |  |  |  |  | 试验日期 |  | 2007.11.1
试 验 人 | [5 empty] | 审 核 人
筛前总土质量= |  | 1000 | g |  |  | 小于2mm土取试样质量= |  | 500 | g
小于2mm土质量= |  | 1000 | g | 小于2mm土占试样总质量的 |  |  |  | 100 | %
粗筛分析 |  |  |  |  | 细筛分析
筛孔尺寸（mm） | 累积留筛土质量（g） | 通过该 | 通过该 | 筛孔尺寸（mm） |  | 累积留筛土质量（g） | 通过该孔径的土质量（g） | 通过该 | 占总土质量百分比（%） |  | 60 | 0
|  | 孔径的 | 孔土质 |  |  |  |  | 孔径土 |  |  | 40 | 0
|  | 土质量 | 量百分 |  |  |  |  | 质量百 |  |  | 20 | 0
|  | （g） | 比（%） |  |  |  |  | 分比（%） |  |  | 10 | 0
60 |  | 1000 | 100 | 2 |  | 0 | 500 | 100 | 100 | 0 | 5 | 0
40 |  | 1000 | 100 | 1 |  | 14 | 486 | 97.2 | 97.2 | 2.8 | 2 | 0
20 |  | 1000 | 100 | 0.5 |  | 63 | 437 | 87.4 | 87.4 | 12.6 | 1 | 2.8
10 |  | 1000 | 100 | 0.25 |  | 95.4 | 404.6 | 80.92 | 80.92 | 19.08 | 0.5 | 12.6
5 |  | 1000 | 100 | 0.074 |  | 353.5 | 146.5 | 29.3 | 29.3 | 70.7 | 0.25 | 19.08
2 |  | 1000 | 100 | <0.074 |  | 497.5 | 0 | 0 | 0 | 100 | 0.074 | 70.7
[11 empty] | <0.074 | 100
结 论 | 负责人： 日期：
监理工程师： 日期：

## 膨胀率
自由膨胀率试验记录
编号: C-3-1- - -
施工单位 |  |  | 中铁六局呼铁局建设有限公司 |  |  | 合 同 号 |  | =报告!E3
监理单位 |  |  | 内蒙古广誉建设监理有限责任公司
样品名称 |  |  | 土 |  |  | 试 验 规 程 |  | JTJ 051-93
样品来源 |  |  | K3+600挖方段 |  |  | 试 验 日 期 |  | 2007.11.1
试 验 人 | [5 empty] | 审 核 人
土样 编号 | 干土质量 (g) | 量筒 编号 | 不同时间(h)体积读数(cm3) |  |  |  |  | 自由膨胀率(%)
|  |  | 2 | 4 | 6 | 8 | 10 | Fs | 平均值
1 | 9.04 | 1 | 11.7 | 11.7 | 11.7 | 11.7 | 11.7 | 17 | 16
| 9.07 | 2 | 11.5 | 11.5 | 11.5 | 11.5 | 11.5 | 15
2
3
4
结 论 |  | 负责人： 日期:
监理工程师： 日期:

## 环刀压实度
压实度检测记录表（环刀法）
施工单位： | 中铁六局呼铁局建设有限公司 |  |  | 合 同 号： |  |  |  | 请勿修改
监理单位： | 内蒙古广誉建设监理有限责任公司 |  |  | 土场位置：
距路基顶面： |  |  |  | 最大干容重(g/cm3)： |  | 2
检测范围： |  |  |  | 最佳含水量（%）：
检查日期： |  |  |  | 试验规程： JTJ 051-93 |  |  |  | 请勿修改
编号：C-2-1-□□□-□□□□
请勿修改
环刀号 | 11 |  | 16 |  | 1
环刀容积（cm3） | 199.2157 |  | 202.3907 |  | 198.7699
环刀重量（g） | 168.5 |  | 166.2 |  | 170.2 |  |  | 请勿修改
土+环刀重（g） | 539.4848 |  | 542.663 |  | 535.477
土重（g） | 370.9848 |  | 376.463 |  | 365.277
湿容重（g/cm3） | 1.862226 |  | 1.860081 |  | 1.837687 |  |  | 请勿修改
盒 号 | 24 | 25 | 28 | 25 | 21 | 10
盒+湿土重（g） | 70.56073 | 62.71703 | 75.33155 | 65.37203 | 66.39979 | 68.23648
盒+干土重（g） | 70.25977 | 62.44436 | 75.18071 | 65.32371 | 66.54844 | 68.37832 |  | 请勿修改
水重（g） | 0.3009586 | 0.2726662 | 0.1508421 | 0.04832371 | -0.1486453 | -0.141835
盒重（g） | 20.1 | 17 | 24.9 | 17 | 17 | 21.1
干土重（g） | 50.15977 | 45.44436 | 50.28071 | 48.32371 | 49.54844 | 47.27832 |  | 请勿修改
含水量（%） | 0.6 | 0.6 | 0.3 | 0.1 | -0.3 | -0.3
平均含水量（%） | 0.6 |  | 0.2 |  | -0.3
干容重（g/cm3） | 1.85112 |  | 1.856368 |  | 1.843217 |  |  | 请勿修改
压实度（%） | 92.55598 |  | 92.81839 |  | 92.16085
结论 | 负责人： 日期：
| 监理工程师： 日期： | [6 empty] | 请勿修改
试验： | 记录（计算）： |  |  | 复核：
请勿修改 |  | 请勿修改 |  | 请勿修改 |  |  | 请勿修改
环刀号 | 容积 | 质量
1 | 198.7699 | 170.2 | 11 | 199.2157 | 168.5
2 | 199.3769 | 144.4 | 16 | 202.3907 | 166.2
3 | 199.2057 | 167.5 | 1 | 198.7699 | 170.2
4 | 197.8026 | 190.1 | 8 | 199.824 | 174
5 | 198.4079 | 171.8 | 1 | 198.7699 | 170.2
6 | 202.139 | 171.8 | 5 | 198.4079 | 171.8
7 | 197.0535 | 171.9 | 22 | 201.8998 | 171.7
8 | 199.824 | 174 | 17 | 199.4054 | 168.2
9 | 198.7496 | 227.7 | 7 | 197.0535 | 171.9
10 | 198.1625 | 175 | 15 | 205.3691 | 170.4
11 | 199.2157 | 168.5 | 8 | 199.824 | 174
12 | 206.3875 | 168.5 | 14 | 201.6391 | 179.2
13 | 204.3166 | 169.9 | 21 | 204.584 | 169.1
14 | 201.6391 | 179.2 | 15 | 205.3691 | 170.4
15 | 205.3691 | 170.4 | 4 | 197.8026 | 190.1
16 | 202.3907 | 166.2 | 15 | 205.3691 | 170.4
17 | 199.4054 | 168.2 | 15 | 205.3691 | 170.4
18 | 207.4021 | 201.4 | 20 | 205.0184 | 168.5
19 | 202.6534 | 187.2 | 9 | 198.7496 | 227.7
20 | 205.0184 | 168.5 | 13 | 204.3166 | 169.9
21 | 204.584 | 169.1 | 7 | 197.0535 | 171.9
22 | 201.8998 | 171.7 | 7 | 197.0535 | 171.9
23 | 201.4148 | 206.7 | 10 | 198.1625 | 175
24 | 204.6908 | 172.9 | 21 | 204.584 | 169.1
25 | 203.8342 | 206.3 | 20 | 205.0184 | 168.5
26 | 200.2754 | 167.2 | 7 | 197.0535 | 171.9
27 | 204.2637 | 169.4 | 17 | 199.4054 | 168.2
桩号层次
位置
项目

## 灌砂压实度 (2)
压实度检测记录表（灌砂法）
编号：C-2-1-S01-
施工单位: | 中国第二冶金建设有限公司 |  |  | 合 同 号： 01
监理单位： | 内蒙古广誉建设监理有限责任公司 |  |  | 试 验 规 程 ： JTJ 051-93
要求K值∶ | 93 | 区第五层 |  | 距路基顶面高差 ∶ |  | m
检查日期： |  |  |  | 最大干容重(g/cm3)： |  | 1.91
检测范围： |  |  |  | 最佳含水量 （%）： |  | 9.6
锥体砂重： | 736 |  | (g) | 砂单位重 (g/cm3)： |  | 1.4
| K8+150左 |  | K8+170左 |  | K8+190左
灌前筒+砂重（g） | 9000 |  | 9000 |  | 9000
灌后筒+砂重（g） | 4641 |  | 4940 |  | 4376
坑内砂重（g） | 3623 |  | 3324 |  | 3888
试坑体积（cm3) | 2587.857 |  | 2374.286 |  | 2777.143
坑内土重（g） | 5157.108 |  | 4792.448 |  | 5519.238
湿容重（g/cm3） | 1.99281 |  | 2.01848 |  | 1.98738
盒 号 | 15 | 4 | 26 | 18 | 22 | 7
盒+湿土重（g） | 70.64828 | 56.95184 | 72.58556 | 74.37737 | 69.14676 | 64.89651
盒+干土重（g） | 65.86 | 53.16 | 67.98 | 69.41 | 64.58 | 60.69
水重（g） | 4.78828 | 3.79184 | 4.60556 | 4.96737 | 4.56676 | 4.20651
盒重（g） | 17 | 16.7 | 20.5 | 18.2 | 17.5 | 18.2
干土重（g） | 48.86 | 36.46 | 47.48 | 51.21 | 47.08 | 42.49
含水量（%） | 9.8 | 10.4 | 9.7 | 9.7 | 9.7 | 9.9
平均含水量（%） | 10.1 |  | 9.7 |  | 9.8
干容重（g/cm3） | 1.81 |  | 1.84 |  | 1.81
压实度（%） | 94.8 |  | 96.3 |  | 94.8
结论 | 负责人： 日期：
监理工程师： 日期：
试验： | 记录（计算）： |  |  | 复核：
桩号、位置
项目

## 灌砂
盐池至中宁高速公路 | [12 empty] | 1 |  | 2 |  | 3 |  | 4 |  | 5
压实度试验(灌砂法)记录 | [12 empty] | 15.69114 |  | 15.35929 |  | 15.00079 |  | 15.74266 |  | 15.4532
合同段：LQ02 试验编号: | [12 empty] | 9000 |  | 9000 |  | 9000 |  | 9000 |  | 9000
工程名称 | 盐中高速公路 |  |  |  | 试验单位 |  |  |  | 黑龙江北方有色建设有限责任公司 |  |  |  | 4886.873 |  | 4957.577 |  | 5033.959 |  | 4875.896 |  | 4937.57
试验规程 | JTJ059-(T0921-95) |  |  |  | 试验日期 |  |  |  | 2007.3.23 |  |  |  | 770 |  | 770 |  | 770 |  | 770 |  | 770
起讫桩号 | YK3+680~YK3+860右幅 | [11 empty] | 3343.127 |  | 3272.423 |  | 3196.041 |  | 3354.104 |  | 3292.43
结构层次 | 填前碾压 |  |  | 最佳含水量% |  | 11.1 |  |  | 要求压实度% |  | 90 |  | 1.38 |  | 1.38 |  | 1.38 |  | 1.38 |  | 1.38
取样位置 |  | YK3+860左 |  | YK3+840右 |  | YK3+820左 |  |  | YK3+780左 |  | YK3+760右 |  | 4580.692 |  | 4499.744 |  | 4429.041 |  | 4560.008 |  | 4523.975
试洞深度（cm） |  | 15.69114 |  | 15.35929 |  | 15.00079 |  |  | 15.74266 |  | 15.4532 |  | 2422.556 |  | 2371.321 |  | 2315.972 |  | 2430.51 |  | 2385.819
灌砂前筒+砂重（g） |  | 9000 |  | 9000 |  | 9000 |  |  | 9000 |  | 9000 |  | 1.890851 |  | 1.897569 |  | 1.91239 |  | 1.876153 |  | 1.896194
灌砂后筒+砂重（g） |  | 4886.873 |  | 4957.577 |  | 5033.959 |  |  | 4875.896 |  | 4937.57 |  | 1 | 2 | 3 | 4 | 5 | 6 | 7 | 8 | 9 | 10
锥体砂重（g） |  | 770 |  | 770 |  | 770 |  |  | 770 |  | 770 |  | 50 | 50 | 50 | 50 | 50 | 50 | 50 | 50 | 50 | 50
灌入试洞内砂重（g） |  | 3343.127 |  | 3272.423 |  | 3196.041 |  |  | 3354.104 |  | 3292.43 |  | 156.636 | 155.391 | 150.3192 | 152.8358 | 152.0117 | 156.5765 | 151.8614 | 156.5392 | 152.9498 | 156.5146
标准砂密度（g/cm3） |  | 1.38 |  | 1.38 |  | 1.38 |  |  | 1.38 |  | 1.38 |  | 146.4237 | 145.1183 | 141.192 | 143.3876 | 142.306 | 146.2642 | 142.1046 | 146.2309 | 142.961 | 146.0449
试样质量（g） |  | 4580.692 |  | 4499.744 |  | 4429.041 |  |  | 4560.008 |  | 4523.975 |  | 10.21226 | 10.2727 | 9.127267 | 9.448219 | 9.705717 | 10.31233 | 9.756852 | 10.30833 | 9.988821 | 10.46972
试洞体积（cm3） |  | 2422.556 |  | 2371.321 |  | 2315.972 |  |  | 2430.51 |  | 2385.819 |  | 96.42374 | 95.11829 | 91.19195 | 93.38762 | 92.30602 | 96.26417 | 92.10458 | 96.23086 | 92.96102 | 96.04489
湿密度（g/cm3） |  | 1.890851 |  | 1.897569 |  | 1.91239 |  |  | 1.876153 |  | 1.896194 |  | 10.59102 | 10.79992 | 10.00885 | 10.11721 | 10.51472 | 10.71253 | 10.59323 | 10.71208 | 10.74517 | 10.90086
盒号 |  | 1 | 2 | 3 | 4 | 5 | 6 |  | 7 | 8 | 9 | 10 | 10.69547 |  | 10.06303 |  | 10.61362 |  | 10.65266 |  | 10.82302
盒重（g） |  | 50 | 50 | 50 | 50 | 50 | 50 |  | 50 | 50 | 50 | 50 | 1.708156 |  | 1.724075 |  | 1.728892 |  | 1.695533 |  | 1.711011
盒+湿样重（g） |  | 156.636 | 155.391 | 150.3192 | 152.8358 | 152.0117 | 156.5765 |  | 151.8614 | 156.5392 | 152.9498 | 156.5146 | 1.86 |  | 1.86 |  | 1.86 |  | 1.86 |  | 1.86
盒+干样重（g） |  | 146.4237 | 145.1183 | 141.192 | 143.3876 | 142.306 | 146.2642 |  | 142.1046 | 146.2309 | 142.961 | 146.0449 | 91.83635 |  | 92.69218 |  | 92.95118 |  | 91.15771 |  | 91.98984
水分重（g） |  | 10.21226 | 10.2727 | 9.127267 | 9.448219 | 9.705717 | 10.31233 |  | 9.756852 | 10.30833 | 9.988821 | 10.46972
干样重（g） |  | 96.42374 | 95.11829 | 91.19195 | 93.38762 | 92.30602 | 96.26417 |  | 92.10458 | 96.23086 | 92.96102 | 96.04489
含水量（%） |  | 10.59102 | 10.79992 | 10.00885 | 10.11721 | 10.51472 | 10.71253 |  | 10.59323 | 10.71208 | 10.74517 | 10.90086
平均含水量（%） |  | 10.69547 |  | 10.06303 |  | 10.61362 |  |  | 10.65266 |  | 10.82302
干密度（g/cm3） |  | 1.708156 |  | 1.724075 |  | 1.728892 |  |  | 1.695533 |  | 1.711011
最大干密度（g/cm3） |  | 1.86 |  | 1.86 |  | 1.86 |  |  | 1.86 |  | 1.86
压实度（%） |  | 91.83635 |  | 92.69218 |  | 92.95118 |  |  | 91.15771 |  | 91.98984
主 管 |  |  | 复 核 |  |  |  |  | 试 验
结论：
签名： 年 月 日
监理意见：
签名： 年 月 日

## 铝盒
铝盒盒号及对应质量
盒号 | 质量(g) | 盒号 | 质量(g) | 大盒号 | 质量(g)
1 | 18.4 | 07 | 16.9 | 1 | 51.3
2 | 18.6 | 41 | 27.3 | 2 | 51.7
3 | 16.5 | 42 | 20.9 | 3 | 52.1
4 | 16.7 | 81 | 20.2 | 4 | 51.4
5 | 16 | 110 | 17.9 | 5 | 52.7
6 | 16.2 | 013 | 18.2 | 6 | 51.7
7 | 18.2 | 025 | 16 | 7 | 51.3
8 | 19.9 | 05 | 18.8 | 8 | 55.1
9 | 16.6 | 31 | 17.9 | 9 | 50.5
10 | 21.1 | 61 | 20.5 | 10 | 51.9
11 | 16.7 | 110 | 24
12 | 17.6 | 190 | 16
13 | 17 | 012 | 21.4
14 | 17.9 | 019 | 16.8
15 | 17 | 02 | 19.8 | 方盒号 | 质量(g)
16 | 20.5 | 03 | 22.9 | 1 | 124
17 | 21.1 | 062 | 17.6 | 2 | 114.3
18 | 18.2 | 08 | 19.7 | 3 | 141.3
19 | 23.5 | 09 | 21 | 4 | 116
20 | 20.5 | 112 | 16 | 5 | 122
21 | 17 |  |  | 6 | 130
22 | 17.5
23 | 16.8
24 | 20.1
25 | 17
26 | 20.5
27 | 16.4
28 | 24.9
29 | 17.3
30 | 17.4

## 环刀
环刀编号及容积(mm,mm2)
环刀号 | 上内径1 | 上内径2 | 平均内径 | 上口面积 | 下内径1 | 下内径2 | 平均内径 | 下口面积 | 平均面积 | 高1 | 高2 | 平均高 | 容积(cm3) | 环刀质量(g)
1 | 69.62 | 69.66 | 69.64 | 3808.969 | 69.82 | 69.82 | 69.82 | 3828.684 | 3818.827 | 52 | 52.1 | 52.05 | 198.7699 | 170.2
2 | 69.86 | 69.78 | 69.82 | 3828.684 | 69.88 | 69.96 | 69.92 | 3839.66 | 3834.172 | 52 | 52 | 52 | 199.3769 | 144.4
3 | 69.8 | 69.92 | 69.86 | 3833.073 | 70 | 69.64 | 69.82 | 3828.684 | 3830.878 | 52 | 52 | 52 | 199.2057 | 167.5
4 | 69.64 | 69.9 | 69.77 | 3823.203 | 69.68 | 69.88 | 69.78 | 3824.299 | 3823.751 | 51.78 | 51.68 | 51.73 | 197.8026 | 190.1
5 | 69.52 | 69.82 | 69.67 | 3812.251 | 69.7 | 69.76 | 69.73 | 3818.82 | 3815.536 | 52 | 52 | 52 | 198.4079 | 171.8
6 | 70.2 | 70.32 | 70.26 | 3877.093 | 70.26 | 70.44 | 70.35 | 3887.032 | 3882.062 | 52.02 | 52.12 | 52.07 | 202.139 | 171.8
7 | 69.52 | 69.24 | 69.38 | 3780.58 | 69.62 | 69.28 | 69.45 | 3788.213 | 3784.397 | 52.08 | 52.06 | 52.07 | 197.0535 | 171.9
8 | 69.86 | 69.24 | 69.55 | 3799.13 | 69.22 | 69.82 | 69.52 | 3795.853 | 3797.492 | 52.62 | 52.62 | 52.62 | 199.824 | 174
9 | 69.88 | 69.62 | 69.75 | 3821.011 | 69.54 | 70 | 69.77 | 3823.203 | 3822.107 | 52 | 52 | 52 | 198.7496 | 227.7
10 | 69.26 | 69.68 | 69.47 | 3790.395 | 69.52 | 69.58 | 69.55 | 3799.13 | 3794.762 | 52.22 | 52.22 | 52.22 | 198.1625 | 175
11 | 69.62 | 69.88 | 69.75 | 3821.011 | 69.92 | 69.92 | 69.92 | 3839.66 | 3830.335 | 52 | 52.02 | 52.01 | 199.2157 | 168.5
12 | 70.72 | 70.68 | 70.7 | 3925.805 | 70.82 | 70.72 | 70.77 | 3933.583 | 3929.694 | 52.12 | 52.92 | 52.52 | 206.3875 | 168.5
13 | 70.72 | 70.36 | 70.54 | 3908.056 | 70.82 | 71.02 | 70.92 | 3950.275 | 3929.166 | 52 | 52 | 52 | 204.3166 | 169.9
14 | 70.12 | 70.02 | 70.07 | 3856.152 | 70.66 | 70.26 | 70.46 | 3899.197 | 3877.674 | 52 | 52 | 52 | 201.6391 | 179.2
15 | 70.72 | 70.72 | 70.72 | 3928.026 | 70.62 | 70.72 | 70.67 | 3922.474 | 3925.25 | 52.32 | 52.32 | 52.32 | 205.3691 | 170.4
16 | 70.12 | 70.62 | 70.37 | 3889.242 | 70.24 | 70.28 | 70.26 | 3877.093 | 3883.167 | 52.12 | 52.12 | 52.12 | 202.3907 | 166.2
17 | 69.84 | 69.92 | 69.88 | 3835.268 | 69.9 | 69.84 | 69.87 | 3834.17 | 3834.719 | 52 | 52 | 52 | 199.4054 | 168.2
18 | 70.82 | 70.16 | 70.49 | 3902.518 | 70.82 | 70.76 | 70.79 | 3935.806 | 3919.162 | 52.92 | 52.92 | 52.92 | 207.4021 | 201.4
19 | 70.12 | 70.68 | 70.4 | 3892.559 | 70.12 | 70.82 | 70.47 | 3900.304 | 3896.431 | 52.02 | 52 | 52.01 | 202.6534 | 187.2
20 | 70.82 | 70.82 | 70.82 | 3939.143 | 70.72 | 70.72 | 70.72 | 3928.026 | 3933.584 | 52.12 | 52.12 | 52.12 | 205.0184 | 168.5
21 | 70.72 | 70.62 | 70.67 | 3922.474 | 70.72 | 70.72 | 70.72 | 3928.026 | 3925.25 | 52.12 | 52.12 | 52.12 | 204.584 | 169.1
22 | 70.12 | 70.12 | 70.12 | 3861.657 | 70.22 | 70.62 | 70.42 | 3894.771 | 3878.214 | 52.06 | 52.06 | 52.06 | 201.8998 | 171.7
23 | 69.42 | 70.06 | 69.74 | 3819.916 | 69.52 | 69.98 | 69.75 | 3821.011 | 3820.463 | 52.72 | 52.72 | 52.72 | 201.4148 | 206.7
24 | 70.92 | 70.68 | 70.8 | 3936.918 | 70.62 | 70.96 | 70.79 | 3935.806 | 3936.362 | 52 | 52 | 52 | 204.6908 | 172.9
25 | 70.72 | 69.98 | 70.35 | 3887.032 | 70.92 | 70.64 | 70.78 | 3934.694 | 3910.863 | 52.12 | 52.12 | 52.12 | 203.8342 | 206.3
26 | 70.22 | 70.62 | 70.42 | 3894.771 | 69.32 | 69.62 | 69.47 | 3790.395 | 3842.583 | 52.12 | 52.12 | 52.12 | 200.2754 | 167.2
27 | 70.12 | 70.22 | 70.17 | 3867.166 | 70.22 | 70.12 | 70.17 | 3867.166 | 3867.166 | 52.82 | 52.82 | 52.82 | 204.2637 | 169.4