## 记录
水泥与减水剂相容性试验记录
减水剂名称、规格型号 |  | KTPCA（缓凝）型 |  |  |  |  | 生产厂家 |  | 山西康特尔
委托单位 |  | 中铁二十一局集团路桥工程有限公司亳州制梁场 |  |  |  |  | 委托人 |  | 郭普明
委托日期 | [6 empty] | 样品状态
检验依据 |  | GB50119-2013 |  |  |  |  | 检验日期
检验单位 |  | 中铁二十一局集团路桥工程有限公司亳州制梁场试验室
砼配合比 | 水泥（kg） | 粉煤灰（kg） | 矿粉（kg） | 砂（kg） | 碎石（kg） | 减水剂（kg） | 引气剂（kg） | 水（kg） | 原材料是否为现场原材料 | 一方混凝土的量
| 386 | 49 | 59 | 684 | 1069 | 4.94 | 2.47 | 145 | 是
检测砂浆配合比 | 水泥（kg） | 粉煤灰（kg） | 矿粉（kg） | 砂（kg） | / | 减水剂（g） | / | 水（kg） | 检测砂浆的水胶比降低了0.02 | 2L砂浆的材料用量，用水量参照配合比用水减去0.02水灰比的用水量
| 386 | 49 | 59 | 684 | / | 4.94 | / | 139
拌制2L时用量 | 0.772 | 0.1 | 0.12 | 1.37 | / | 9.88 | / | 0.28
检验内容
方法 | 出机流动度（mm） | [7 empty] | /
混凝土外加剂相容性快速试验方法 | 10min | [7 empty] | /
| 30min | [7 empty] | /
| 60min | [7 empty] | /
不符合时处理意见
备注 | 水泥批号：SD64023 减水剂批号：16012801
试验： |  |  |  | 审核： |  |  |  | 批准：

## 示例记录
水泥与减水剂相容性试验记录
减水剂名称、规格型号 |  |  |  |  | 生产厂家
委托单位 |  |  |  |  | 委托人
委托日期 |  |  |  |  | 样品状态
检验依据 |  | GB50119-2013 |  |  | 检验日期
检验单位 |  | 中铁十三局集团宝兰客专项目经理部第 工地试验室
砼配合比 | 水泥（kg） | 粉煤灰（kg） | 砂（kg） | 减水剂（kg） | 水（kg） | 原材料是否为现场原材料 | 一方混凝土的量
| 285 | 95 | 768 | 3.82 | 152
检测砂浆配合比 | 水泥（kg） | 粉煤灰（kg） | 砂（kg） | 减水剂（g） | 水（kg） | 检测砂浆的水胶比降低了0.02 | 2L砂浆的材料用量，用水量参照配合比用水减去0.02水灰比的用水量
| 285 | 95 | 768 | 3.82 | 144
拌制2L时用量 | 0.57 | 0.19 | 1.54 | 7.64 | 0.29
检验内容
方法 | 出机流动度（mm）
混凝土外加剂相容性快速试验方法 | 10min |  |  |  |  | /
| 30min |  |  |  |  | /
| 60min |  |  |  |  | /
不符合时处理意见
备注
试验： |  |  | 审核： |  | 批准：