## 洛氏硬度报告
金属硬度试验检测报告 QB010504
试验室名称： |  | 四川公路工程咨询监理公司 | [7 empty] | 报告编号：
委托单位 |  | 西藏天和工程建设有限公司 | [7 empty] | 委托编号
工程名称 |  | 国道317线岗托至江达公路整治改建工程病害整治工程 | [7 empty] | 样品编号
工程部位/用途 |  | 防护工程 | [7 empty] | 盲样编号
见证单位 |  | 甘肃鉄科建设工程咨询有限公司 | [7 empty] | 样品名称 |  |  | 锚具
厂家产地 |  | 成都市宏桥预应力有限公司 | [7 empty] | 代表数量 |  |  | 68套
试验依据 |  | GB/T 230.1-2009 | [7 empty] | 送样日期 |  |  | 2016-05-12
判断依据 |  | 委托方产品质量证明书 | [7 empty] | 见证人 |  |  | 段正强、编号：401234
主要仪器 设备及编号 |  | 洛氏硬度计372 | [7 empty] | 样品描述 |  |  | 无锈蚀
技术要求 |  | HRC17～35 | [10 empty] | 规格型号 | YM15-8
试样编号 |  | 外观 |  | 洛氏硬度（ HRC ）实测值 | [8 empty] | 单组评定 | 备注
|  |  |  | 1 | 2 | 3 |  | 4 | 5 | 6 |  | 平均
1 |  | 无锈蚀 |  | 22.5 | 21.5 | 23 |  | 21.5 | / | / |  | 22.125 | 合格 | /
/ |  | / |  | / | / | / |  | / | / | / |  | / | / | /
/ |  | / |  | / | / | / |  | / | / | / |  | / | / | /
/ |  | / |  | / | / | / |  | / | / | / |  | / | / | /
/ |  | / |  | / | / | / |  | / | / | / |  | / | / | /
/ |  | / |  | / | / | / |  | / | / | / |  | / | / | /
/ |  | / |  | / | / | / |  | / | / | / |  | / | / | /
/ |  | / |  | / | / | / |  | / | / | / |  | / | / | /
/ |  | / |  | / | / | / |  | / | / | / |  | / | / | /
/ |  | / |  | / | / | / |  | / | / | / |  | / | / | /
/ |  | / |  | / | / | / |  | / | / | / |  | / | / | /
/ |  | / |  | / | / | / |  | / | / | / |  | / | / | /
/ |  | / |  | / | / | / |  | / | / | / |  | / | / | /
/ |  | / |  | / | / | / |  | / | / | / |  | / | / | /
/ |  | / |  | / | / | / |  | / | / | / |  | / | / | /
/ |  | / |  | / | / | / |  | / | / | / |  | / | / | /
/ |  | / |  | / | / | / |  | / | / | / |  | / | / | /
/ |  | / |  | / | / | / |  | / | / | / |  | / | / | /
/ |  | / |  | / | / | / |  | / | / | / |  | / | / | /
/ |  | / |  | / | / | / |  | / | / | / |  | / | / | /
检测 结论 | 该样品所检指标符合委托方产品质量证明书的技术要求。
备注 | 批号：5101012016041201。
说明 | 1.报告无试验人，审核人，签发人签字及未盖鲜章无效；2.报告涂改，换页及复印件未经我公司重新盖鲜章无效；3.本报告所涉及内容和结果仅对来样负责，若有意见或疑问应于收到报告之日起十日内向本公司提出，逾期未提出的，视为无异议。
地址：四川省成都市新津县工业区兴园8路397号 电话：82551093 传真：82551093 邮编：611430
试验： |  |  | 审核： |  |  |  | 签发： |  |  |  | 日期： 年 月 日

## 记录表
[10 empty] | 第 |  | 页，共 |  |  |  | 页
QJ0508
金属洛氏硬度试验检测记录表
试验室名称： | 四川金石工程试验检测有限公司 |  |  |  |  | 记录编号:
工程部位/用途 | 防护工程 |  |  |  |  | 委托/任务编号
样品名称 | 锚具 |  |  |  |  | 样品编号
试验依据 | GB/T 230.1-2009 |  |  |  |  | 样品描述 |  |  | 无锈蚀
试验条件 | 21 |  |  |  |  | 试验日期
主要仪器 设备及编号 | 洛氏硬度计372
技术要求 | HRC17-35 | [8 empty] | 规格型号 |  |  |  | YM15-8
试件编号 | 外观 | 洛氏硬度( HRC ) | [5 empty] | 平均值 |  | 单组评定 |  |  |  | 备注
1 | 无锈蚀 | 30 | 22.5 | 21.5 | 23 | 21.5 | / | 22.125 |  | 合格 |  |  |  | /
/ | / | / | / | / | / | / | / | / |  | / |  |  |  | /
/ | / | / | / | / | / | / | / | / |  | / |  |  |  | /
/ | / | / | / | / | / | / | / | / |  | / |  |  |  | /
/ | / | / | / | / | / | / | / | / |  | / |  |  |  | /
/ | / | / | / | / | / | / | / | / |  | / |  |  |  | /
/ | / | / | / | / | / | / | / | / |  | / |  |  |  | /
/ | / | / | / | / | / | / | / | / |  | / |  |  |  | /
/ | / | / | / | / | / | / | / | / |  | / |  |  |  | /
/ | / | / | / | / | / | / | / | / |  | / |  |  |  | /
/ | / | / | / | / | / | / | / | / |  | / |  |  |  | /
/ | / | / | / | / | / | / | / | / |  | / |  |  |  | /
/ | / | / | / | / | / | / | / | / |  | / |  |  |  | /
/ | / | / | / | / | / | / | / | / |  | / |  |  |  | /
/ | / | / | / | / | / | / | / | / |  | / |  |  |  | /
/ | / | / | / | / | / | / | / | / |  | / |  |  |  | /
/ | / | / | / | / | / | / | / | / |  | / |  |  |  | /
备注:
试验： |  | 复核： |  |  |  |  | 日期： |  |  |  | 年 |  | 月 |  | 日

## 洛氏硬度报告 (2)
金属硬度试验检测报告 QB010504
试验室名称： |  | 四川公路工程咨询监理公司 | [7 empty] | 报告编号：
委托单位 |  | 西藏天和工程建设有限公司 | [7 empty] | 委托编号
工程名称 |  | 国道317线岗托至江达公路整治改建工程病害整治工程 | [7 empty] | 样品编号
工程部位/用途 |  | 防护工程 | [7 empty] | 盲样编号
见证单位 |  | 甘肃鉄科建设工程咨询有限公司 | [7 empty] | 样品名称 |  |  | 夹片
厂家产地 |  | 成都市宏桥预应力有限公司 | [7 empty] | 代表数量 |  |  | /
试验依据 |  | GB/T 230.1-2009 | [7 empty] | 送样日期 |  |  | 2016-05-12
判断依据 |  | 委托方产品质量证明书 | [7 empty] | 见证人 |  |  | 段正强、编号：401234
主要仪器 设备及编号 |  | 洛氏硬度计372 | [7 empty] | 样品描述 |  |  | 无锈蚀
技术要求 |  | HRC57～65 | [10 empty] | 规格型号 | 20CrMnTi
试样编号 |  | 外观 |  | 洛氏硬度（ HRC ）实测值 | [8 empty] | 单组评定 | 备注
|  |  |  | 1 | 2 | 3 |  | 4 | 5 | 6 |  | 平均
1 |  | 无锈蚀 |  | 59 | 60 | 60 |  | 63 | / | / |  | 60.5 | 合格 | /
2 |  | 无锈蚀 |  | 61.5 | 60.5 | 60 |  | 59.5 | / | / |  | 60.375 | 合格 | /
3 |  | 无锈蚀 |  | 60 | 60 | 63.5 |  | 63.5 | / | / |  | 61.75 | 合格 | /
4 |  | 无锈蚀 |  | 62.5 | 64 | 62.5 |  | 62 | / | / |  | 62.75 | 合格 | /
5 |  | 无锈蚀 |  | 60 | 61.5 | 59 |  | 64 | / | / |  | 61.125 | 合格 | /
6 |  | 无锈蚀 |  | 58.5 | 61 | 64 |  | 59.5 | / | / |  | 60.75 | 合格 | /
7 |  | 无锈蚀 |  | 63 | 60 | 60 |  | 57 | / | / |  | 60 | 合格 | /
8 |  | 无锈蚀 |  | 59 | 59.5 | 59.5 |  | 60 | / | / |  | 59.5 | 合格 | /
/ |  | / |  | / | / | / |  | / | / | / |  | / | / | /
/ |  | / |  | / | / | / |  | / | / | / |  | / | / | /
/ |  | / |  | / | / | / |  | / | / | / |  | / | / | /
/ |  | / |  | / | / | / |  | / | / | / |  | / | / | /
/ |  | / |  | / | / | / |  | / | / | / |  | / | / | /
/ |  | / |  | / | / | / |  | / | / | / |  | / | / | /
/ |  | / |  | / | / | / |  | / | / | / |  | / | / | /
/ |  | / |  | / | / | / |  | / | / | / |  | / | / | /
/ |  | / |  | / | / | / |  | / | / | / |  | / | / | /
/ |  | / |  | / | / | / |  | / | / | / |  | / | / | /
/ |  | / |  | / | / | / |  | / | / | / |  | / | / | /
/ |  | / |  | / | / | / |  | / | / | / |  | / | / | /
检测 结论 | 该样品所检指标符合委托方产品质量证明书的技术要求。
备注 | /
说明 | 1.报告无试验人，审核人，签发人签字及未盖鲜章无效；2.报告涂改，换页及复印件未经我公司重新盖鲜章无效；3.本报告所涉及内容和结果仅对来样负责，若有意见或疑问应于收到报告之日起十日内向本公司提出，逾期未提出的，视为无异议。
地址：四川省成都市新津县工业区兴园8路397号 电话：82551093 传真：82551093 邮编：611430
试验： |  |  | 审核： |  |  |  | 签发： |  |  |  | 日期： 年 月 日

## 洛氏硬度报告空白
金属硬度试验检测报告 QB010504
试验室名称： |  | 四川公路工程咨询监理公司 | [7 empty] | 报告编号：
委托单位 | [9 empty] | 委托编号
工程名称 | [9 empty] | 样品编号
工程部位/用途 | [9 empty] | 盲样编号
见证单位 | [9 empty] | 样品名称 |  |  | 锚具
厂家产地 | [9 empty] | 代表数量
试验依据 |  | GB/T 230.1-2009 | [7 empty] | 送样日期
判断依据 |  | 委托方产品质量证明书 | [7 empty] | 见证人
主要仪器 设备及编号 |  | 洛氏硬度计372 | [7 empty] | 样品描述 |  |  | 无锈蚀
技术要求 | [12 empty] | 规格型号
试样编号 |  | 外观 |  | 洛氏硬度（ ）实测值 | [8 empty] | 单组评定 | 备注
|  |  |  | 1 | 2 | 3 |  | 4 | 5 | 6 |  | 平均
/ |  | / |  | / | / | / |  | / | / | / |  | / | / | /
/ |  | / |  | / | / | / |  | / | / | / |  | / | / | /
/ |  | / |  | / | / | / |  | / | / | / |  | / | / | /
/ |  | / |  | / | / | / |  | / | / | / |  | / | / | /
/ |  | / |  | / | / | / |  | / | / | / |  | / | / | /
/ |  | / |  | / | / | / |  | / | / | / |  | / | / | /
/ |  | / |  | / | / | / |  | / | / | / |  | / | / | /
/ |  | / |  | / | / | / |  | / | / | / |  | / | / | /
/ |  | / |  | / | / | / |  | / | / | / |  | / | / | /
/ |  | / |  | / | / | / |  | / | / | / |  | / | / | /
/ |  | / |  | / | / | / |  | / | / | / |  | / | / | /
/ |  | / |  | / | / | / |  | / | / | / |  | / | / | /
/ |  | / |  | / | / | / |  | / | / | / |  | / | / | /
检测 结论 | 该样品所检指标符合委托方产品质量证明书的技术要求。
备注 | 批号：5101012016041201。
说明 | 1.报告无试验人，审核人，签发人签字及未盖鲜章无效；2.报告涂改，换页及复印件未经我公司重新盖鲜章无效；3.本报告所涉及内容和结果仅对来样负责，若有意见或疑问应于收到报告之日起十日内向本公司提出，逾期未提出的，视为无异议。
地址：四川省成都市新津县工业区兴园8路397号 电话：82551093 传真：82551093 邮编：611430
试验： |  |  | 审核： |  |  |  | 签发： |  |  |  | 日期： 年 月 日

## 记录表空白
[7 empty] | 第 |  | 页，共 |  |  |  | 页
QJ0508
金属洛氏硬度试验检测记录表
试验室名称： |  |  | 记录编号:
工程部位/用途 |  |  | 委托/任务编号
样品名称 |  |  | 样品编号
试验依据 |  |  | 样品描述 |  |  | 无锈蚀
试验条件 |  |  | 试验日期
主要仪器 设备及编号
技术要求 | [6 empty] | 规格型号
试件编号 | 外观 | 洛氏硬度( HRC ) |  |  | 平均值 |  | 单组评定 |  |  |  | 备注
备注:
试验： |  | 复核： |  | 日期： |  |  |  | 年 |  | 月 |  | 日

## 记录表 2
[9 empty] | 第 |  | 页，共 |  |  |  | 页
QJ0508
金属洛氏硬度试验检测记录表
试验室名称： | [5 empty] | 记录编号:
工程部位/用途 | [5 empty] | 委托/任务编号
样品名称 | [5 empty] | 样品编号
试验依据 | [5 empty] | 样品描述
试验条件 | [5 empty] | 试验日期
主要仪器 设备及编号
技术要求 | [8 empty] | 规格型号
试件编号 | 外观 | 洛氏硬度( ) | [5 empty] | 平均值 | 单组评定 |  |  |  | 备注
1 | 无锈蚀 | 61 | 62.5 | 57.5 | 60 | 58 | / | 59.5 | 合格 |  |  |  | /
2 | 无锈蚀 | 64 | 62 | 63 | 57.5 | 58 | / | 60.125 | 合格 |  |  |  | /
3 | 无锈蚀 | 61.5 | 59 | 62.5 | 58.5 | 63.5 | / | 60.875 | 合格 |  |  |  | /
4 | 无锈蚀 | 57 | 62.5 | 62 | 59.5 | 59.5 | / | 60.875 | 合格 |  |  |  | /
5 | 无锈蚀 | 63 | 57.5 | 60 | 63.5 | 61 | / | 60.5 | 合格 |  |  |  | /
6 | 无锈蚀 | 58 | 63 | 60.5 | 63.5 | 60.5 | / | 61.875 | 合格 |  |  |  | /
7 | 无锈蚀 | 60 | 60.5 | 58 | 61 | 57 | / | 59.125 | 合格 |  |  |  | /
8 | 无锈蚀 | 63 | 59.5 | 63 | 57.5 | 64 | / | 61 | 合格 |  |  |  | /
9 | 无锈蚀 | 59 | 61.5 | 62.5 | 57.5 | 63 | / | 61.125 | 合格 |  |  |  | /
10 | 无锈蚀 | 61.5 | 63.5 | 57.5 | 62 | 61 | / | 61 | 合格 |  |  |  | /
11 | 无锈蚀 | 62 | 61 | 63 | 60.5 | 57 | / | 60.375 | 合格 |  |  |  | /
12 | 无锈蚀 | 62.5 | 61.5 | 63.5 | 61.5 | 61.5 | / | 62 | 合格 |  |  |  | /
13 | 无锈蚀 | 60 | 61.5 | 63.5 | 57.5 | 62.5 | / | 61.25 | 合格 |  |  |  | /
14 | 无锈蚀 | 63.5 | 63.5 | 63.5 | 61 | 62 | / | 62.5 | 合格 |  |  |  | /
15 | 无锈蚀 | 59.5 | 58 | 60 | 59.5 | 59.5 | / | 59.25 | 合格 |  |  |  | /
16 | 无锈蚀 | 60.5 | 59.5 | 60 | 59.5 | 57.5 | / | 59.125 | 合格 |  |  |  | /
17 | 无锈蚀 | 61 | 63.5 | 59.5 | 63.5 | 57.5 | / | 61 | 合格 |  |  |  | /
备注:
试验： |  | 复核： |  |  |  |  | 日期： |  |  | 年 |  | 月 |  | 日

## 记录夹片公式
| 61.1 | 62.7 | 57.3 | 60.2 | 57.8 |  |  | 56~66 | 加几就是上线
1 | 61 | 62.5 | 57.5 | 60 | 58 | / | 60.25 | 56.5 |  | 57 | 5.6
| 63.9 | 61.9 | 63 | 57.4 | 58.2 | / |  | 60.5 |  | 59 | 6.6
2 | 64 | 62 | 63 | 57.5 | 58 | / | 61.625 | 58 |  | 64 | 6.8
| 61.7 | 58.9 | 62.6 | 58.4 | 63.7 | / |  | 56.5 |  | 58.5 | 6.2
3 | 61.5 | 59 | 62.5 | 58.5 | 63.5 | / | 60.375 | 59 |  | 65.5 | 5.8
| 57 | 62.4 | 62.1 | 59.7 | 59.6 | / |  | 64 |  | 61 | 5.2
4 | 57 | 62.5 | 62 | 59.5 | 59.5 | / | 60.25 | 65 |  | 64 | 6.4
| 62.8 | 57.6 | 59.8 | 63.5 | 60.9 | / |  | 64.5 |  | 59.5 | 5.6
5 | 63 | 57.5 | 60 | 63.5 | 61 | / | 61 | 57.5 |  | 65.5 | 5.2
| 58 | 63 | 60.6 | 63.6 | 60.7 | / |  | 61.5 |  | 60.5 | 6.6
6 | 58 | 63 | 60.5 | 63.5 | 60.5 | / | 61.25 | 64.5 |  | 64.5 | 5.6
| 60 | 60.4 | 58 | 60.9 | 57 | / |  | 56 |  | 65.5 | 5.4
7 | 60 | 60.5 | 58 | 61 | 57 | / | 59.875 | 63.5 |  | 60.5 | 5.2
| 62.8 | 59.7 | 63 | 57.7 | 64 | / |  | 63 |  | 60.5 | 6.8
8 | 63 | 59.5 | 63 | 57.5 | 64 | / | 60.75 | 58.5 |  | 61 | 5.6
| 58.9 | 61.6 | 62.5 | 57.5 | 63 | / |  | 63 |  | 64 | 5.6
9 | 59 | 61.5 | 62.5 | 57.5 | 63 | / | 60.125 | 56 |  | 57.5 | 5.8
| 61.3 | 63.4 | 57.5 | 62 | 61.1 | / |  | 60.5 |  | 61.5 | 5.6
10 | 61.5 | 63.5 | 57.5 | 62 | 61 | / | 61.125 | 61.5 |  | 58.5 | 5.2
| 61.9 | 60.9 | 63.1 | 60.6 | 57.2 | / |  | 57.5 |  | 56 | 5.6
11 | 62 | 61 | 63 | 60.5 | 57 | / | 61.625 | 64 |  | 57 | 5.6
| 62.7 | 61.7 | 63.7 | 61.3 | 61.6 | / |  | 59 |  | 65 | 5
12 | 62.5 | 61.5 | 63.5 | 61.5 | 61.5 | / | 62.25 | 56 |  | 56 | 5.4
| 59.8 | 61.4 | 63.4 | 57.3 | 62.6 | / |  | 65
13 | 60 | 61.5 | 63.5 | 57.5 | 62.5 | / | 60.625
| 63.7 | 63.7 | 63.7 | 61.2 | 61.9 | /
14 | 63.5 | 63.5 | 63.5 | 61 | 62 | / | 62.875
| 59.3 | 58.2 | 60.1 | 59.3 | 59.6 | /
15 | 59.5 | 58 | 60 | 59.5 | 59.5 | / | 59.25
| 60.6 | 59.6 | 60.1 | 59.3 | 57.7 | /
16 | 60.5 | 59.5 | 60 | 59.5 | 57.5 | / | 59.875
| 61 | 63.5 | 59.4 | 63.4 | 57.6 | /
17 | 61 | 63.5 | 59.5 | 63.5 | 57.5 | / | 61.875
| 62.3 | 58.2 | 61.4 | 58.4 | 59 | /
18 | 62.5 | 58 | 61.5 | 58.5 | 59 | / | 60.125
| 58.8 | 59.6 | 58.2 | 63 | 61.8 | /
19 | 59 | 59.5 | 58 | 63 | 62 | / | 59.875
| 63.2 | 63.3 | 60.3 | 59.9 | 57.9 | /
20 | 63 | 63.5 | 60.5 | 60 | 58 | / | 61.75
| 57.6 | 63 | 57.1 | 57.8 | 62.4 | /
21 | 57.5 | 63 | 57 | 58 | 62.5 | / | 58.875
| 62.8 | 60.9 | 60.1 | 58.1 | 59 | /
22 | 63 | 61 | 60 | 58 | 59 | / | 60.5

## 记录表 2 (2)
[9 empty] | 第 |  | 页，共 |  |  |  | 页
QJ0508
金属洛氏硬度试验检测记录表
试验室名称： | [5 empty] | 记录编号:
工程部位/用途 | [5 empty] | 委托/任务编号
样品名称 | [5 empty] | 样品编号
试验依据 | [5 empty] | 样品描述
试验条件 | [5 empty] | 试验日期
主要仪器 设备及编号
技术要求 | [8 empty] | 规格型号
试件编号 | 外观 | 洛氏硬度( ) | [5 empty] | 平均值 | 单组评定 |  |  |  | 备注
1 | 无锈蚀 | 58.5 | 59.5 | 59.5 | 58 | 57 | / | 58.5 | 合格 |  |  |  | /
2 | 无锈蚀 | 58.5 | 58 | 59 | 59 | 58 | / | 58.5 | 合格 |  |  |  | /
3 | 无锈蚀 | 59 | 59.5 | 58 | 57.5 | 60.5 | / | 58.875 | 合格 |  |  |  | /
4 | 无锈蚀 | 60.5 | 64 | 61 | 59.5 | 61 | / | 61.375 | 合格 |  |  |  | /
5 | 无锈蚀 | 58.5 | 58 | 59.5 | 64 | 58.5 | / | 60 | 合格 |  |  |  | /
6 | 无锈蚀 | 63.5 | 59.5 | 57.5 | 58.5 | 58.5 | / | 58.5 | 合格 |  |  |  | /
7 | 无锈蚀 | 61.5 | 60.5 | 61 | 58.5 | 61.5 | / | 60.375 | 合格 |  |  |  | /
8 | 无锈蚀 | 60 | 59.5 | 63 | 61.5 | 61 | / | 61.25 | 合格 |  |  |  | /
9 | 无锈蚀 | 61.5 | 59 | 57.5 | 60.5 | 63.5 | / | 60.125 | 合格 |  |  |  | /
10 | 无锈蚀 | 60 | 62 | 58 | 58.5 | 59.5 | / | 59.5 | 合格 |  |  |  | /
11 | 无锈蚀 | 63.5 | 59 | 59 | 60.5 | 62.5 | / | 60.25 | 合格 |  |  |  | /
12 | 无锈蚀 | 58.5 | 60 | 62.5 | 62.5 | 60.5 | / | 61.375 | 合格 |  |  |  | /
13 | 无锈蚀 | 64 | 60 | 61.5 | 59 | 57 | / | 59.375 | 合格 |  |  |  | /
14 | 无锈蚀 | 62.5 | 60 | 59 | 57.5 | 63.5 | / | 60 | 合格 |  |  |  | /
15 | 无锈蚀 | 57.5 | 57 | 60.5 | 58 | 60 | / | 58.875 | 合格 |  |  |  | /
16 | 无锈蚀 | 63 | 64 | 62.5 | 63.5 | 60.5 | / | 62.625 | 合格 |  |  |  | /
17 | 无锈蚀 | 58.5 | 58 | 57.5 | 58 | 59.5 | / | 58.25 | 合格 |  |  |  | /
备注:
试验： |  | 复核： |  |  |  |  | 日期： |  |  | 年 |  | 月 |  | 日

## 记录夹片公式 (2)
| 58.5 | 59.7 | 59.5 | 58.2 | 57.2 |  |  | 56~66 | 加几就是上线
1 | 58.5 | 59.5 | 59.5 | 58 | 57 | / | 58.875 | 57 |  | 58.5 | 6.4
| 58.5 | 58.1 | 59.1 | 59.2 | 58 | / |  | 63 |  | 60.5 | 6.4
2 | 58.5 | 58 | 59 | 59 | 58 | / | 58.625 | 58.5 |  | 56 | 5.6
| 59.1 | 59.3 | 57.8 | 57.4 | 60.4 | / |  | 62.5 |  | 56.5 | 6.8
3 | 59 | 59.5 | 58 | 57.5 | 60.5 | / | 58.5 | 62.5 |  | 62 | 6.2
| 60.5 | 63.8 | 61.2 | 59.4 | 60.8 | / |  | 62.5 |  | 62 | 5.8
4 | 60.5 | 64 | 61 | 59.5 | 61 | / | 61.25 | 58 |  | 62 | 6.4
| 58.4 | 58 | 59.6 | 64 | 58.7 | / |  | 65 |  | 65.5 | 6.4
5 | 58.5 | 58 | 59.5 | 64 | 58.5 | / | 60 | 62.5 |  | 65.5 | 5.4
| 63.3 | 59.3 | 57.6 | 58.7 | 58.3 | / |  | 64.5 |  | 56.5 | 6.4
6 | 63.5 | 59.5 | 57.5 | 58.5 | 58.5 | / | 59.75 | 62.5 |  | 61 | 5.8
| 61.5 | 60.7 | 60.8 | 58.4 | 61.7 | / |  | 59 |  | 62.5 | 5.4
7 | 61.5 | 60.5 | 61 | 58.5 | 61.5 | / | 60.375 | 58.5 |  | 60 | 5
| 60 | 59.5 | 63 | 61.4 | 60.9 | / |  | 63.5 |  | 64.5 | 5
8 | 60 | 59.5 | 63 | 61.5 | 61 | / | 61 | 61 |  | 61 | 6
| 61.6 | 59 | 57.3 | 60.5 | 63.7 | / |  | 64.5 |  | 61 | 5
9 | 61.5 | 59 | 57.5 | 60.5 | 63.5 | / | 59.625 | 63 |  | 58.5 | 6.6
| 60.2 | 62 | 58.1 | 58.7 | 59.7 | / |  | 59.5 |  | 58.5 | 6.6
10 | 60 | 62 | 58 | 58.5 | 59.5 | / | 59.625 | 56.5 |  | 57 | 6.6
| 63.4 | 58.9 | 59 | 60.3 | 62.4 | / |  | 62 |  | 63.5 | 6.8
11 | 63.5 | 59 | 59 | 60.5 | 62.5 | / | 60.5 | 60.5 |  | 62 | 5
| 58.7 | 60.1 | 62.5 | 62.3 | 60.5 | / |  | 60.5 |  | 65 | 5.2
12 | 58.5 | 60 | 62.5 | 62.5 | 60.5 | / | 60.875 | 59 |  | 58 | 5
| 63.9 | 59.9 | 61.3 | 58.9 | 57.2 | / |  | 58
13 | 64 | 60 | 61.5 | 59 | 57 | / | 61.125
| 62.4 | 60 | 58.8 | 57.4 | 63.7 | /
14 | 62.5 | 60 | 59 | 57.5 | 63.5 | / | 59.75
| 57.4 | 57.1 | 60.4 | 57.9 | 60 | /
15 | 57.5 | 57 | 60.5 | 58 | 60 | / | 58.25
| 62.9 | 64 | 62.5 | 63.3 | 60.3 | /
16 | 63 | 64 | 62.5 | 63.5 | 60.5 | / | 63.25
| 58.5 | 58 | 57.3 | 58.2 | 59.7 | /
17 | 58.5 | 58 | 57.5 | 58 | 59.5 | / | 58
| 63.6 | 60.8 | 60.7 | 59.5 | 60.1 | /
18 | 63.5 | 61 | 60.5 | 59.5 | 60 | / | 61.125
| 62.1 | 57.9 | 58.7 | 63.3 | 58.3 | /
19 | 62 | 58 | 58.5 | 63.5 | 58.5 | / | 60.5
| 57.9 | 62.7 | 63 | 61.9 | 60.8 | /
20 | 58 | 62.5 | 63 | 62 | 61 | / | 61.375
| 63.9 | 60.1 | 60.9 | 60.8 | 59.9 | /
21 | 64 | 60 | 61 | 61 | 60 | / | 61.5
| 57.3 | 61.9 | 61.4 | 60.3 | 60.2 | /
22 | 57.5 | 62 | 61.5 | 60.5 | 60 | / | 60.375