## 烧结普通砖试验记录（一）
烧结普通砖试验记录（一）
样品编号 | [10 empty] | 记录编号 |  |  |  |  | 0001
产品标记 |  |  | 页岩砖 240×115×53（mm） | [7 empty] | 委托编号
产地厂名 |  |  | —— | [7 empty] | 委托日期
代表数量 |  |  | 15万块 | [7 empty] | 试验日期
仪器设备 及 环境条件 |  |  | 仪器设备名称 |  |  | 型号 |  |  | 管理编号 |  | 示值范围 |  | 分辨力 | 温度（℃） | 相对湿度（%）
样品状态描述 | [10 empty] | 采用标准 |  | GB 5101-2003 GB/T2542-2012
（1） 尺寸偏差
外形名称 |  | 公称尺寸（㎜） |  | 边长测量值（㎜） | [9 empty] | 样本平均偏差 | 样本极差
|  |  |  | 边长均值1 |  | 边长均值2 |  |  | 平均值 |  | 最大值 |  | 最小值
长 |  | 240
宽 |  | 115
高 |  | 53
（2） 抗压强度
试件 编号 | 受压面尺寸（mm） |  |  |  | 受压面积A（mm2） | 破坏荷载P（N） |  | 抗压强度（MPa） |  |  |  | 强度标准差S（MPa） |  | 强度变异系数 δ | 强度标准值fk（MPa）
| 长L |  | 宽B |  |  |  |  | 单值 ƒi |  | 均值 | 最小值 ƒmin
| ⑴ |  | ⑵ |  | ⑶＝⑴×⑵ | ⑷ |  | ⑸＝⑷/⑶ |  | ⑹ | ⑺ | ⑻ |  | ⑼＝⑻/⑹ | ⑽＝⑹－1.8×⑻
1 | 119 |  | 114 |  | 13566 | 132100 |  | 9.74 |  | 10.13 | 9.3 | 0.59 |  | 0.06 | 9.1
2 | 119 |  | 115 |  | 13685 | 152300 |  | 11.13
3 | 118 |  | 115 |  | 13570 | 142600 |  | 10.51
4 | 119 |  | 115 |  | 13685 | 132600 |  | 9.69
5 | 120 |  | 114 |  | 13680 | 135800 |  | 9.93
6 | 119 |  | 115 |  | 13685 | 138900 |  | 10.15
7 | 119 |  | 115 |  | 13685 | 131400 |  | 9.6
8 | 119 |  | 114 |  | 13566 | 147800 |  | 10.89
9 | 120 |  | 114 |  | 13680 | 141900 |  | 10.37
10 | 119 |  | 116 |  | 13804 | 128700 |  | 9.32
附注：
试验 | [6 empty] | 计算 | [5 empty] | 复核

## 烧结普通砖试验记录（二）
烧结普通砖试验记录（二）
样品编号 | [7 empty] | 记录编号
产品标记 | 页岩砖 240×115×53（mm） | [6 empty] | 委托编号
产地厂名 | —— | [6 empty] | 委托日期
代表数量 | 15万块 | [6 empty] | 试验日期
仪器设备 及 环境条件 |  | 仪器设备名称 |  | 型号 |  | 管理编号 |  | 示值范围 |  |  | 分辨力 |  | 温度（℃） |  | 相对湿度（%）
[13 empty] | 22 |  | 55
样品状态描述 | [7 empty] | 采用标准 |  |  | GB 5101-2003 GB/T2542-2012
（3） 吸水率和饱和系数
试件 编号 | 试件干质量G0（g） |  | 试件湿质量（g） |  |  |  | 5h沸煮吸水率W5（%） |  |  |  |  | 饱和系数K
|  |  | 浸泡24hG24 |  | 沸煮5hG5 |  | 单块值 |  | 平均值 |  |  | 单块值 |  | 平均值
| ⑴ |  | ⑵ |  | ⑶ |  | ⑷＝［⑶－⑴］/⑴ |  |  |  |  | ⑸＝［⑵－⑴］/［⑶－⑴］
1 | 2369 |  | 2649 |  | 2748 |  | 16 |  | 16 |  |  | 0.739 |  | 0.73
2 | 2409 |  | 2698 |  | 2812 |  | 16.7 |  |  |  |  | 0.717
3 | 2292 |  | 2562 |  | 2653 |  | 15.8 |  |  |  |  | 0.748
4 | 2285 |  | 2571 |  | 2673 |  | 17 |  |  |  |  | 0.737
5 | 2391 |  | 2683 |  | 2791 |  | 16.7 |  |  |  |  | 0.73
（4） 抗冻性
试件编号 | 试件冻融前干质量G0（g） |  | 试件冻融后干质量G1（g） |  | 试件冻融后出现裂纹、分层、掉皮、缺棱、掉角情况 |  |  |  |  | 冻融后质量损失率 Gm＝[(G0－G1)/ G0]×100（g）
[10 empty] | 单块值 |  |  | 平均值
1 | 2353 |  | 2325 |  | 末出现裂纹、分层、掉皮、缺棱、掉角情况 |  |  |  |  | 1.2 |  |  | 1.2
2 | 2412 |  | 2380 |  | 末出现裂纹、分层、掉皮、缺棱、掉角情况 |  |  |  |  | 1.3
3 | 2290 |  | 2262 |  | 末出现裂纹、分层、掉皮、缺棱、掉角情况 |  |  |  |  | 1.2
4 | 2281 |  | 2258 |  | 末出现裂纹、分层、掉皮、缺棱、掉角情况 |  |  |  |  | 1
5 | 2386 |  | 2358 |  | 末出现裂纹、分层、掉皮、缺棱、掉角情况 |  |  |  |  | 1.2
（5） 泛霜试验
开始浸水时间 |  | 2014年8月12日8时 |  |  |  |  | 结束浸水时间 |  |  | 2014年8月19日8时
试件编号 |  | 1 |  | 2 |  |  | 3 |  |  | 4 |  |  | 5
泛霜情况描述 |  | 无泛霜 |  | 无泛霜 |  |  | 无泛霜 |  |  | 无泛霜 |  |  | 无泛霜
确定泛霜程度 |  | 无泛霜
（6） 石灰爆裂试验
试件编号 |  | 1 |  | 2 |  |  | 3 |  |  | 4 |  |  | 5
爆裂区域最大破坏尺寸（mm） |  | 5 |  | 4 |  |  | 5 |  |  | 5 |  |  | 4
爆裂区域数量（处） |  | 6 |  | 7 |  |  | 6 |  |  | 8 |  |  | 6
附注：
试验 |  |  |  | 计算 | [5 empty] | 复核