## 加载计算书
北京中铁房山桥梁有限公司龙口制梁场
静 载 试 验 计 算 书
一、 | 试验原因
实地核查
二、 | 试验梁基本数据表
| 1 | 试验梁号 |  |  |  | FL32QB-0020
| 2 | 设计图号 |  |  |  | 通桥（2012）2101-Ⅰ
| 3 | 跨度(m) |  |  |  | 32
| 4 | 设计混凝土强度(MPa) |  |  |  | C55
| 5 | 设计弹性模量(GPa) |  |  |  | 36
| 6 | 混凝土灌注时间 |  |  |  | 2014.10.27
| 7 | 终张拉时间 |  |  |  | 2014.11.16
| 8 | 静载试验时间 |  |  |  | 2014.12.24
| 9 | 终张－静载试验的天数 |  |  |  | 38
三、 | 设计院提供静载试验参数
| 1 | 跨度L(m) |  |  |  | 32
| 2 | 梁体质量对跨中的弯矩Mz(kN.m) |  |  |  | 5272.3 | 5.91576
| 3 | 道渣线路设备质量对跨中弯矩Md(kN.m) |  |  |  | 6001.9
| 4 | 防水层质量对跨中的弯矩Mf(kN.m) |  |  |  | 368.8
| 5 | 活载对跨中的弯矩Mh(kN.m) |  |  |  | 8231.2 | 10.472
| 6 | 冲击系数1＋μ |  |  |  | 1.194
| 7 | 跨中换算截面面积A0(m2) |  |  |  | 1.33642
| 8 | 对跨中截面下边缘换算截面抵抗矩W0(m3) |  |  |  | 0.848094
| 9 | 预应力钢束面积Ay(m2) |  |  |  | 0.01218
| 10 | 预应力合力中心至换算截面重心轴的距离e0(m) |  |  |  | 1.1108
| 11 | 收缩、徐变损失σL6(MPa) |  |  |  | 162.93
| 12 | 钢束松弛损失σL5(MPa) |  |  |  | 11.94
| 13 | 设计挠跨比f/L |  |  |  | 1/1892
| 14 | 设计抗裂安全系数kf |  |  |  | 1.26
|  | P P | P P | P
加载图示
四、 | 计算相关系数α
R=5P/2
M1=R×L/2=5P/2×32/2=40P
M=∑PiXi=M1-8P-4P=28P
| 得α= | 28
五、 | 计算未完成应力损失的补偿弯矩ΔMS
| 根据梁体基本数据表中终张-加载时间的天数， | [6 empty] | 0.9736842
| 查《预制后张法预应力混凝土简支梁静载试验方法》附录， | [5 empty] | 0.424
查得η1、η2，并按下列公式ΔσS、ΔMS；
| η1= | 0.424 |  | η2= | 0.973684211
0.8289474
六、 | ΔσS =（1-η1）σL6+（1-η2）σL5
| = | (1-0.424)*162.93+(1-0.973684211)*11.94
| = | 94.16189
ΔMS =ΔσS×Ay×（W0/A0+e0）×103
| = | 94.16*0.01218*(0.848094/1.33642+1.1108)*1000
| = | 2001.787
| 1 | 梁号 |  |  | FL32QB-0020
| 2 | 计算天数 |  |  | 38
| 3 | η1 |  |  | 0.424
| 4 | η2 |  |  | 0.973684211
| 5 | ΔσS（MPa） |  |  | 94.16189
| 6 | ΔMS（kN·m） |  |  | 2001.787
[7 empty] | 119.3716 | 119.3716
七、 | 加载设备对跨中产生的弯矩Ms | [5 empty] | 72.917824
| 跨中3个载点重量N=4.0147kN,两端每个加载点重量N=4.8847（按照每个250t千斤顶0.263t；350t千斤顶重0.35t重；钢板0.5*0.5*0.19625=0.049t；砂0.6*0.6*0.04*1.5=0.022t，锚具2个9.07*2/1000=0.06349t；传感器0.00398t，总重为3.2947kN）平均每个顶0.3t,砂子0.05t，铁板：0.015t,锚具：0.06349t；传感器0.00398，平均每个点重：3.75329KN | [5 empty] | 0.48847
| Ms = | 5N/2*32/2-8N-4N
| = | 105.09212 | kN·m |  |  |  |  | 0.375329
49.0625
八、 | 计算各级加载的跨中弯矩和荷载值
防水层已铺
Mka =Md+ΔMS –Ms
| = | 7898.594
Mk =K(Mz+Md+Mh+Mf)+ ΔMS -Mz -Ms-Mf
| = K* | 19874.2 | -3744.406
其中，K=0.6、0.8、kb、1.0、1.05、1.1、1.15、1.2
Kb =[Mh/(1+μ)+Md+Mf+Mz]/( Mh +Md+Mf+Mz)
| = | 0.9327068
各级加载的弯矩值和荷载值
| 由步骤四可知： |  | P=M/28
| 级别 | 加载弯矩M（kN·m） |  |  | 荷载P（kN）
| ka | 7898.594 |  |  | 282.0927
| 0.6 | 8180.114 |  |  | 292.1469
| 0.8 | 12154.95 |  |  | 434.1055
| kb | 14792.4 |  |  | 528.2999
| 1.00 | 16129.79 |  |  | 576.0641
| 1.05 | 17123.5 |  |  | 611.5537
| 1.10 | 18117.21 |  |  | 647.0434
| 1.15 | 19110.92 |  |  | 682.533
| 1.20 | 20104.63 |  |  | 718.0227
注：本梁已铺防水层，按已铺防水层加载。
计算： 复核：

## 加载记录表
静载试验加载记录表
试验梁号 |  | FL32QB-0020 |  |  | 通桥（2012）2101-Ⅰ |  |  |  | 跨 度 （m） |  |  | 32 |  |  | 梁 别 |  | 直线边梁
试验日期 |  | 2014.12.24 | [6 empty] | 量测仪表 |  |  | 百分表 |  |  | 梁内外侧 |  | 侧
加 载 情 况 | 阶段 | 第一加载循环 | [6 empty] | 第二加载循环
| 加载等级 K | 初始 状态 | Ka | 0.6 | 0.8 | Kb | 1 | 初始 状态 | Ka | 0.6 | 0.8 | Kb | 1 | 1.05 | 1.1 | 1.15 | 1.2 | 初始 状态
| 加载值 Pk (kN) | 0 | 282.0927 | 292.1469 | 434.1055 | 528.2999 | 576.0641 | 0 | 282.0927 | 292.1469 | 434.1055 | 528.2999 | 576.0641 | 611.5537 | 647.0434 | 682.533 | 718.0227 | 0
实际持荷时间
读数仪标定计算值
读数仪实际值 | [17 empty] | -
附注 |  |  | #传感器
企业名称 |  |  | 北京中铁房山桥梁有限公司龙口制梁场 |  |  |  | 操作者 |  |  |  |  | 计算者 |  |  |  | 复核者
检验单位名称 |  |  | 中铁十四局集团 |  |  |  | 现场监视人 | [5 empty] | 签认日期

## 加载时间记录表
静载试验加载时间记录表
试验梁号 | FL32QB-0020 |  | 设计图号 |  |  | 通桥（2012）2101-Ⅰ |  |  |  | 跨 度 （m） |  | 32 |  | 梁 别 |  | 直线边梁
试验阶段 | 第一加载循环 | [6 empty] | 第二加载循环
加载等级 K | 0 | Ka | 0.6 | 0.8 | Kb | 1 | 0 | Ka | 0.6 | 0.8 | Kb | 1 | 1.05 | 1.1 | 1.15 | `1.20 | 0
持荷开始时刻 | - | [15 empty] | -
持荷结束时刻 | - | [15 empty] | -
实际持荷时间 | - | [15 empty] | -
附注 | 1.各加载级间1.00级以前持荷3min，1.00级及以后持荷5min；第一循环Kf=1.00静停20min；第二循环Kf=1.20静停20min。 2.第一循环与第二循环之间静停（挠度恢复）10min。 3.记录实际持荷/静停的起止时刻（时：分：秒）。
企业名称 | 北京中铁房山桥梁有限公司龙口制梁场 | [5 empty] | 记录人 | [5 empty] | 复核人
检验单位名称 | 中铁十四局集团 | [5 empty] | 现场监视人 | [5 empty] | 签认日期

## 加载挠度记录表
静载试验挠度记录表
试验梁号 |  | FL32QB-0020 |  |  | 设计图号 |  | 通桥（2012）2101-Ⅰ |  |  | 跨 度（m） |  |  | 32 |  |  | 梁 别 |  | 直线边梁
试验日期 |  | 2014.12.24 | [7 empty] | 量测仪表 |  |  | 百分表 |  |  | 梁侧 |  | 大面侧
加 载 情 况 | 阶段 | 第一加载循环 | [7 empty] | 第二加载循环 | [9 empty] | 第一加载循环挠度 | 第二加载循环挠度
| 加载级别 | 初始 状态 | Ka | 0.6 | 0.8 | Kb | 1 | 初始 状态 | 初始 状态 | Ka | 0.6 | 0.8 | Kb | 1 | 1.05 | 1.1 | 1.15 | 1.2 | 初始状态
| 加载值(kN) |  | 282.0927 | 292.1469 | 434.1055 | 528.2999 | 576.0641 |  |  | 282.0927 | 292.1469 | 434.1055 | 528.2999 | 576.0641 | 611.5537 | 647.0434 | 682.533 | 718.0227 | -
各 测 点 读 数 | 支点△龙 | [17 empty] | -
| 跨中fL/2 | [17 empty] | -
| 支点△烟 | [17 empty] | -
挠度值（mm）f=fL/2-（△龙+△烟）/2 | [19 empty] | 0 | 0
附注 |  | 1.△龙、△烟为两端支座下沉量； 2.挠度测量应在持荷即将结束前进行； 3.每个加载循环的挠度值取梁两侧挠度的平均值。
企业名称 |  | 北京中铁房山桥梁有限公司龙口制梁场 | [5 empty] | 操作者 |  |  | 记录者 |  |  | 计算者 |  |  | 复核者
检验单位名称 | [7 empty] | 现场监视人 | [6 empty] | 签认日期
静载试验挠度记录表
试验梁号 |  | FL32QB-0020 |  |  | 设计图号 |  | 通桥（2012）2101-Ⅰ |  |  | 跨 度（m） |  |  | 32 |  |  | 梁 别 |  | 直线边梁
试验日期 |  | 2014.12.24 | [7 empty] | 量测仪表 |  |  | 百分表 |  |  | 梁侧 |  | 小面侧
加 载 情 况 | 阶段 | 第一加载循环 | [7 empty] | 第二加载循环 | [9 empty] | 第一加载循环挠度 | 第二加载循环挠度
| 加载级别 | 初始 状态 | Ka | 0.6 | 0.8 | Kb | 1 | 初始 状态 | 初始 状态 | Ka | 0.6 | 0.8 | Kb | 1 | 1.05 | 1.1 | 1.15 | 1.2 | 初始状态
| 加载值(kN) |  | 282.0927 | 292.1469 | 434.1055 | 528.2999 | 576.0641 |  |  | 282.0927 | 292.1469 | 434.1055 | 528.2999 | 576.0641 | 611.5537 | 647.0434 | 682.533 | 718.0227 | -
各 测 点 读 数 | 支点△龙 | [17 empty] | -
| 跨中fL/2 | [17 empty] | -
| 支点△烟 | [17 empty] | -
挠度值（mm）f=fL/2-（△龙+△烟）/2 |  | 0 | 0 | 0 | 0 | 0 | 0 | 0 | 0 | 0 | 0 | 0 | 0 | 0 | 0 | 0 | 0 | 0 |  | 0 | 0
附注 |  | 1.△龙、△烟为两端支座下沉量； 2.挠度测量应在持荷即将结束前进行； 3.每个加载循环的挠度值取梁两侧挠度的平均值。 | [17 empty] | 第一循环两侧平均挠度 | 第二循环两侧平均挠度
[20 empty] | 0 | 0
企业名称 |  | 北京中铁房山桥梁有限公司龙口制梁场 | [5 empty] | 操作者 |  |  | 记录者 |  |  | 计算者 |  |  | 复核者 |  |  | #DIV/0!
检验单位名称 |  | 中铁十四局集团 | [5 empty] | 现场监视人 | [6 empty] | 签认日期
[20 empty] | 0 | 0
[20 empty] | #DIV/0! | 0
18.31063
#DIV/0!
[20 empty] | 1747.619 | #DIV/0!

## 加载挠度记录表 (整理后的)
静载试验挠度记录表
试验梁号 |  | FL32QB-0020 |  |  | 设计图号 |  | 通桥（2012）2101-Ⅰ |  |  | 跨 度（m） |  |  | 32 |  |  | 梁 别 |  | 直线边梁
试验日期 |  | 2014.12.24 | [7 empty] | 量测仪表 |  |  | 百分表 |  |  | 梁侧
加 载 情 况 | 阶段 | 第一加载循环 | [7 empty] | 第二加载循环 | [9 empty] | 第一加载循环挠度 | 第二加载循环挠度
| 加载级别 | 初始 状态 | Ka | 0.6 | 0.8 | Kb | 1 | 初始 状态 | 初始 状态 | Ka | 0.6 | 0.8 | Kb | 1 | 1.05 | 1.1 | 1.15 | 1.2 | 初始状态
| 加载值(kN) |  | 282.0927 | 292.1469 | 434.1055 | 528.2999 | 576.0641 | 0 | 0 | 282.0927 | 292.1469 | 434.1055 | 528.2999 | 576.0641 | 611.5537 | 647.0434 | 682.533 | 718.0227 | -
各 测 点 读 数 | 支点△龙外 | [17 empty] | -
| 跨中fL/2外 | [17 empty] | -
| 支点△烟外 | [17 empty] | -
| 支点△龙内 | [17 empty] | -
| 跨中fL/2内 | [17 empty] | -
| 支点△烟内 | [17 empty] | -
挠度值（mm）f=（fL/2外+fL/2内-（△北外+△南外+△北内+△南内）/2）/2 |  | 0 | 0 | 0 | 0 | 0 | 0 |  | 0 | 0 | 0 | 0 | 0 | 0 | 0 | 0 | 0 | 0 |  | 0 | 0
附注 |  | 1.△龙、△烟为两端支座下沉量； 2.挠度测量应在持荷即将结束前进行； 3.每个加载循环的挠度值取梁两侧挠度的平均值。
企业名称 |  | 北京中铁房山桥梁有限公司龙口制梁场 | [5 empty] | 操作者 |  |  | 记录者 |  |  | 计算者 |  |  | 复核者
检验单位名称 | [7 empty] | 现场监视人 | [6 empty] | 签认日期 |  | 2014-11-25
[20 empty] | #REF! | #REF!
[20 empty] | #REF! | #REF!
18.31063
#REF!
[20 empty] | 1747.619 | #REF!

## 试验报告
静载试验弯曲抗裂试验报告
试验梁号 |  |  | FL32QB-0020 |  |  | 灌筑日期 |  | 2014.10.27 |  | 设计混凝土等级(MPa) |  |  |  | C55
设计图号 |  |  | 通桥（2012）2101-Ⅰ |  |  | 张拉日期 |  | 2014.11.16 |  | 终张拉混凝土强度(MPa) |  |  |  | 60.9
设计安全抗裂系数 Kf |  |  | 1.26 |  |  | 试验日期 |  | 2014.12.24 |  | 梁体混凝土28天强度(MPa) |  |  |  | 60.4
设计挠跨比 f/L |  |  | 1/1892 |  |  | 检验类别 |  | 局级投产鉴定 |  | 梁体混凝土28天弹性模量(GPa) |  |  |  | 46.9 |  | ka | 0.6 | 0.8 | kb | 1 | 1.05 | 1.1 | 1.15 | 1.2 |  | ka | 0.6 | 0.8 | kb | 1
静 载 试 验 情 况 | 第一加载循环 | 加载等级 K |  | Ka |  | 0.6 |  | 0.8 |  | Kb |  |  | 1 | 初始状态
|  | 荷载 Pk (kN) |  | 282.0927 |  | 292.1469 |  | 434.1055 |  | 528.2999 |  |  | 576.0641 | - | -0.01 | 7.78 | 7.75 | 7.72 | 7.66 | 7.61 | 7.56 | 7.51 | 7.5 | 7.49 | -0.01 | -0.28 | -0.28 | -0.53 | -0.74 | -0.84
|  | 跨中挠度实测值 f (mm) |  | 0 |  | 0 |  | 0 |  | 0 |  |  | 0 | - | 0 | 0.84 | 0.86 | 0.93 | 0.99 | 1.04 | 1.07 | 1.1 | 1.15 | 1.18 | 0 | 0.06 | 0.08 | 0.17 | 0.3 | 0.37
|  | 静荷载挠跨比 f/L |  | f1/L=(fkb-fka)/L= |  |  | (25.66-12.34)= |  | 1/ | #DIV/0! |  |  |  |  | 0.02 | 0.77 | 0.79 | 0.8 | 0.78 | 0.76 | 0.69 | 0.62 | 0.57 | 0.56 | 0.02 | 0.17 | 0.17 | 0.11 | -0.19 | -0.41
|  | 梁体出现裂缝情况 |  | 未出现受力裂纹 | [10 empty] | 0 | 0.49 | 0.51 | 0.63 | 0.71 | 0.79 | 0.78 | 0.81 | 0.85 | 0.9 | 0 | 0.58 | 0.6 | 0.8 | 0.05 | 0.99
| 第二加载循环 | 加载等级 K |  | Ka | 0.6 | 0.8 | Kb | 1 | 1.05 | 1.1 | 1.15 |  | 1.2 | 初始状态 | 0.0025 | 2.47 | 2.4775 | 2.52 | 2.535 | 2.55 | 2.525 | 2.51 | 2.5175 | 2.5325 | 0.0025 | 0.1325 | 0.1425 | 0.1375 | -0.145 | 0.0275
|  | 荷载 Pk (kN) |  | 282.0927 | 292.1469 | 434.1055 | 528.2999 | 576.0641 | 611.5537 | 647.0434 | 682.533 |  | 718.0227 | -
|  | 跨中挠度实测值 f (mm) |  | 0 | 0 | 0 | 0 | 0 | 0 | 0 | 0 |  | 0 | -
|  | 静荷载挠跨比 f/L |  | f2/L=(fkb-fka)/L= |  |  | (26.2-13.48)= |  | 1/ | #DIV/0! |  |  |  |  | 0.54 | 14.57 | 15.57 | 22.8 | 28.12 | 30.78 | 33.01 | 33.41 | 37.62 | 39.77 | 0.54 | 13.37 | 13.76 | 21.34 | 27.03 | 30.64
|  | 梁体出现裂缝情况 |  | 未出现受力裂纹 | [10 empty] | 0.75 | 15.18 | 14.37 | 22.03 | 28.13 | 31.39 | 33.64 | 36.05 | 38.26 | 40.33 | 0.75 | 14.02 | 14.37 | 22.03 | 28.13 | 31.39
加 载 图 式 |  |  |  | 裂缝示意图 | [5 empty] | 试验结论 |  |  |  |  | 0.645 | 14.875 | 14.97 | 22.415 | 28.125 | 31.085 | 33.325 | 34.73 | 37.94 | 40.05 | 0.645 | 13.695 | 14.065 | 21.685 | 27.58 | 31.015
|  |  |  | 未出现受力裂纹 | [5 empty] | 梁体在Kf=1.20加载等级下持荷20min，梁底面及下翼缘的边角未发现任何受力裂纹；且在静活载级下： 实测挠跨比Ψf实测/L=1.0409×12.71/32000=1/2418＜1.05×1/2049=1/1951， 故判定：静载弯曲抗裂试验合格。
[15 empty] | 0.6425 | 12.405 | 12.4925 | 19.895 | 25.59 | 28.535 | 30.8 | 32.22 | 35.4225 | 37.5175 | 0.6425 | 13.5625 | 13.9225 | 21.5475 | 27.725 | 30.9875
企业名称 |  | 北京中铁房山桥梁有限公司龙口制梁场 | [5 empty] | 试验负责人 |  |  |  | 企业主管
检验单位名称 | [7 empty] | 技术负责人 |  |  |  | 检验主管 |  |  |  | 2307.618 | 13.185 | [9 empty] | 14.1625
[16 empty] | 2418.1 | 0.00041203125 | [9 empty] | 0.000442578125
[16 empty] | 13.32223 | 2427 | 2526.265 | [8 empty] | 2259.488
2307.659
12.71355

## 传感器、千斤顶分布
加载千斤顶、传感器及百分表位置分布表
设备 位置 | 距跨中8米(龙) | 距跨中4米(龙) | 跨中 | 距跨中4米(烟) | 距跨中8米(烟)
千斤顶编号
油表编号
油泵编号
传感器编号
百分表编号
设 备 位 置 图 示
制表： |  | 审核：